## REGUPOL Germany
REGUPOL Germany
Name | GTIN | HAN | Ausführung | Oberfläche | Produkt | Werkstoff | Breite (mm) | Länge (mm) | Stärke (mm) | Brandverhalten | Kaschierung | Gewicht (kg) | Gewicht (kg/m²) | R-Wert (m²*K/W) | Temperaturbeständigkeit (°C) | Trittschallverbesserungsmaß (dB) | Wärmeleitfähigkeit (W/(m*K)) | Feuchtigkeitsempfindlichkeit | Bilder
REGUPOL sound 12 einseitig profilierte, kaschierte Trittschalldämmung | 4026191006313 | 10000033 | Platte | foliert | Schalldämmung | Polyurethan (PUR) | 1.200,00 | 1.000,00 | 17,00 | E | einseitig | 6,60 | 5,50 | 0,21 | -20,00 - 60,00 | 31,00 | 0,06 | Dauerhaft vor Feuchtigkeit schützen, während Lager, Transport und Einbau | https://cdn.ais-online.de/m2/20/64220/images/39/43682739px3840x2160.jpg https://cdn.ais-online.de/m2/20/64220/images/33/43682633px5333x4000.jpg
powered by Heinze