## REGUPOL Germany
REGUPOL Germany
Name | Ausführung | Oberfläche | Produkt | Werkstoff | Breite (mm) | Länge (mm) | Stärke (mm) | Brandverhalten | Kaschierung | Gewicht (kg) | Gewicht (kg/m²) | R-Wert (m²*K/W) | Temperaturbeständigkeit (°C) | Trittschallverbesserungsmaß (dB) | Wärmeleitfähigkeit (W/(m*K)) | Feuchtigkeitsempfindlichkeit | Bilder
REGUPOL sound 15 einseitig profilierte, kaschierte Trittschalldämmung | Platte | foliert | Schalldämmung | Polyurethan (PUR) | 1.200,00 | 1.000,00 | 12,00 | E | einseitig | 4,50 | 3,70 | 0,14 | -20,00 - 60,00 | 29,00 | 0,06 | Dauerhaft vor Feuchtigkeit schützen, während Lager, Transport und Einbau | https://cdn.ais-online.de/m2/20/64220/images/25/43682725px3840x2160.jpg https://cdn.ais-online.de/m2/20/64220/images/33/43682633px5333x4000.jpg
powered by Heinze