## REGUPOL Germany
REGUPOL Germany
Name | GTIN | HAN | Ausführung | Oberfläche | Produkt | Werkstoff | Breite (mm) | Länge (mm) | Stärke (mm) | Brandverhalten | Kaschierung | Gewicht (kg/m²) | Gewicht (kg) | R-Wert (m²*K/W) | Temperaturbeständigkeit (°C) | Trittschallverbesserungsmaß (dB) | Wärmeleitfähigkeit (W/(m*K)) | Feuchtigkeitsempfindlichkeit | Bilder
REGUPOL sound 17 einseitig profilierte, kaschierte Trittschalldämmung | 4026191006290 | 10000031 | Platte | foliert | Schalldämmung | Gummifasern, Polyurethan (PUR) | 1.200,00 | 1.000,00 | 17,00 | E | einseitig | 8,00 | 9,60 | 0,16 | -20,00 - 60,00 | 26,00 | 0,08 | Unempfindlich gegen Feuchtigkeit und Nässe | https://cdn.ais-online.de/m2/20/64220/images/43/43682743px3840x2160.jpg https://cdn.ais-online.de/m2/20/64220/images/33/43682633px5333x4000.jpg
powered by Heinze