## REGUPOL Germany
REGUPOL Germany
Name | GTIN | HAN | Ausführung | Produkt | Werkstoff | Breite (mm) | Länge (mm) | Stärke (mm) | Brandverhalten | Kaschierung | Gewicht (kg/m²) | Gewicht (kg) | R-Wert (m²*K/W) | Temperaturbeständigkeit (°C) | Trittschallverbesserungsmaß (dB) | Wärmeleitfähigkeit (W/(m*K)) | Feuchtigkeitsempfindlichkeit | Bilder
REGUPOL sound 47 8 mm unterseitig profilierte Trittschalldämmung | 4026191006276 | 10004678 | Rolle | Schalldämmung | Gummifasern, Polyurethan (PUR) | 1.150,00 | 13.000,00 | 8,00 | E | unkaschiert | 3,80 | 57,00 | 0,08 | -20,00 - 60,00 | 22,00 | 0,08 | Unempfindlich gegen Feuchtigkeit und Nässe | https://cdn.ais-online.de/m2/20/64220/images/31/43682631px3840x2160.jpg https://cdn.ais-online.de/m2/20/64220/images/33/43682633px5333x4000.jpg
powered by Heinze