## REGUPOL Germany
REGUPOL Germany
Name | GTIN | HAN | Ausführung | Produkt | Werkstoff | Breite (mm) | Länge (mm) | Stärke (mm) | Brandverhalten | Kaschierung | Gewicht (kg/m²) | Gewicht (kg) | R-Wert (m²*K/W) | sd-Wert (m) | Temperaturbeständigkeit (°C) | Trittschallverbesserungsmaß (dB) | Wärmeleitfähigkeit (W/(m*K)) | Wasserdampfdiffusionswiderstandszahl | Druckspannung | Verträglichkeit | Bilder
REGUPOL sound and drain Trittschalldämmung unter Terrassen und Dachterrassen | 4026191006221 | 10000034 | Rolle | Schalldämmung | Kautschukfasern, Polyurethan (PUR) | 1.250,00 | 10.000,00 | 15,00 | E | einseitig | 6,50 | 81,00 | 0,23 | 0,05 | -20,00 - 60,00 | 28,00 - 37,00 | 0,08 | 3,10 | 13 kPa (bei 10 % Stauchung) | Verträglich mit handelsüblichen bitumen- und EPDM-basierenden Abdichtungen. Verträglichkeit mit PVC-Abdichtungen nach Freigabe durch den Hersteller der PVC-Abdichtung. | https://cdn.ais-online.de/m2/20/64220/images/47/43682747px3840x2160.jpg https://cdn.ais-online.de/m2/20/64220/images/49/43682749px5333x4000.jpg
powered by Heinze