## REGUPOL Germany
REGUPOL Germany
Name | GTIN | HAN | Ausführung | Werkstoff | Breite (mm) | Länge (mm) | Stärke (mm) | Brandverhalten | Gewicht (kg) | Gewicht (kg/m²) | Zugfestigkeit (N/mm²) | Druckverformungsrest | Dynamischer Elastizitätsmodul | Eigenfrequenz | Gleitreibung | Kraftabbau | Maximaler statischer Lastbereich | Mechanischer Verlustfaktor | Reißdehnung | Rückprallelastizität | Seltene, kurzfristige dynamische Lastspitzen | Statischer Elastizitätsmodul | Stauchhärte | Weiterreißwiderstand | Einsatzort | Ozonbeständigkeit | Feuchtigkeitsempfindlichkeit | Bilder
REGUPOL vibration Schwingungsisolierung |  |  | Platte, Rolle | Gummifasern, Gummigranulat, Polyurethan (PUR) | 500,00 - 1.250,00 | 1.000,00 - 10.000,00 | 10,00 - 50,00 | B2, E | 6,00 - 140,00 | 5,60 - 24,00 | 0,12 - 2,30 | 3,7%, 3,4%, 2,1%, 3,1%, 4,1%, 3,0%, 1,6%, 4,9% | 3,60 - 18,20 N/mm², 2,50 - 7,00 N/mm², 0,90 - 2,40 N/mm², 0,05 - 0,38 N/mm², 0,45 - 2,70 N/mm², 1,20 - 3,30 N/mm², 0,20 - 1,40 N/mm², 15,00 - 45,00 N/mm² | bis 10 Hz, bis 11 Hz, bis 8 Hz, bis 12 Hz | 0,7 (Stahl (trocken)), 0,8 (Beton (trocken)), 0,5 (Stahl (trocken)), 0,6 (Beton (trocken)), 0,6 (Stahl (trocken)), 0,7 (Beton (trocken)) | 61%, 65%, 73%, 74%, 72%, 45% | 0,800 N/mm², 0,300 N/mm², 0,100 N/mm², 0,020 N/mm², 0,120 N/mm², 0,150 N/mm², 0,050 N/mm², 1,500 N/mm² | 0,18, 0,16, 0,17, 0,22 | 70%, 55%, 40%, 110% | 30%, 36%, 22%, 14%, 42,7%, 31%, 10%, 37% | bis zu 1,000 N/mm², bis zu 0,400 N/mm², bis zu 0,150 N/mm², bis zu 0,050 N/mm², bis zu 0,180 N/mm², bis zu 0,250 N/mm², bis zu 0,080 N/mm², bis zu 1,750 N/mm² | 1,20 - 2,90 N/mm², 0,50 - 1,70 N/mm², 0,30 - 0,55 N/mm², 0,02 - 0,08 N/mm², 0,20 - 0,40 N/mm², 0,25 - 0,80 N/mm², 0,10 - 0,20 N/mm², 4,00 - 11,00 N/mm² | 545 kPa, 415 kPa, 180 kPa, 14 kPa, 83 kPa, 220 kPa, 50 kPa, 1650 kPa | 8,0 N/mm, 5,0 N/mm, 3,2 N/mm, 1,0 N/mm, 1,9 N/mm, 4,5 N/mm, 2,1 N/mm, 15,0 N/mm | innen | Rissbildstufe 0 | Das Material ist bei Transport, Lagerung, Verarbeitung und Anwendung sorgfältig und dauerhaft vor Feuchtigkeit zu schützen. Feuchtes Material darf nicht verwendet werden. | https://cdn.ais-online.de/m2/20/64220/images/17/43682717px3840x2160.jpg https://cdn.ais-online.de/m2/20/64220/images/21/43682721px3840x2160.jpg https://cdn.ais-online.de/m2/20/64220/images/13/43682713px3840x2160.jpg https://cdn.ais-online.de/m2/20/64220/images/41/43682641px3840x2160.jpg https://cdn.ais-online.de/m2/20/64220/images/22/43682622px3840x2160.jpg https://cdn.ais-online.de/m2/20/64220/images/02/43682602px3840x2160.jpg https://cdn.ais-online.de/m2/20/64220/images/27/43682627px3840x2160.jpg https://cdn.ais-online.de/m2/20/64220/images/05/43682705px3840x2160.jpg https://cdn.ais-online.de/m2/20/64220/images/04/43682604px5333x4000.jpg https://cdn.ais-online.de/m2/20/64220/images/06/43682606px5333x4000.jpg https://cdn.ais-online.de/m2/20/64220/images/08/43682608px5333x4000.jpg
REGUPOL vibration 1000 8000 x 1250 x 10 mm Schwingungsisolierung | 4026191006658 | 10004657 | Platte, Rolle | Gummifasern, Gummigranulat, Polyurethan (PUR) | 500,00 - 1.250,00 | 1.000,00 - 10.000,00 | 10,00 - 50,00 | B2, E | 6,00 - 140,00 | 5,60 - 24,00 | 0,12 - 2,30 | 3,7%, 3,4%, 2,1%, 3,1%, 4,1%, 3,0%, 1,6%, 4,9% | 3,60 - 18,20 N/mm², 2,50 - 7,00 N/mm², 0,90 - 2,40 N/mm², 0,05 - 0,38 N/mm², 0,45 - 2,70 N/mm², 1,20 - 3,30 N/mm², 0,20 - 1,40 N/mm², 15,00 - 45,00 N/mm² | bis 10 Hz, bis 11 Hz, bis 8 Hz, bis 12 Hz | 0,7 (Stahl (trocken)), 0,8 (Beton (trocken)), 0,5 (Stahl (trocken)), 0,6 (Beton (trocken)), 0,6 (Stahl (trocken)), 0,7 (Beton (trocken)) | 61%, 65%, 73%, 74%, 72%, 45% | 0,800 N/mm², 0,300 N/mm², 0,100 N/mm², 0,020 N/mm², 0,120 N/mm², 0,150 N/mm², 0,050 N/mm², 1,500 N/mm² | 0,18, 0,16, 0,17, 0,22 | 70%, 55%, 40%, 110% | 30%, 36%, 22%, 14%, 42,7%, 31%, 10%, 37% | bis zu 1,000 N/mm², bis zu 0,400 N/mm², bis zu 0,150 N/mm², bis zu 0,050 N/mm², bis zu 0,180 N/mm², bis zu 0,250 N/mm², bis zu 0,080 N/mm², bis zu 1,750 N/mm² | 1,20 - 2,90 N/mm², 0,50 - 1,70 N/mm², 0,30 - 0,55 N/mm², 0,02 - 0,08 N/mm², 0,20 - 0,40 N/mm², 0,25 - 0,80 N/mm², 0,10 - 0,20 N/mm², 4,00 - 11,00 N/mm² | 545 kPa, 415 kPa, 180 kPa, 14 kPa, 83 kPa, 220 kPa, 50 kPa, 1650 kPa | 8,0 N/mm, 5,0 N/mm, 3,2 N/mm, 1,0 N/mm, 1,9 N/mm, 4,5 N/mm, 2,1 N/mm, 15,0 N/mm | innen | Rissbildstufe 0 | Das Material ist bei Transport, Lagerung, Verarbeitung und Anwendung sorgfältig und dauerhaft vor Feuchtigkeit zu schützen. Feuchtes Material darf nicht verwendet werden. | https://cdn.ais-online.de/m2/20/64220/images/05/43682705px3840x2160.jpg https://cdn.ais-online.de/m2/20/64220/images/04/43682604px5333x4000.jpg https://cdn.ais-online.de/m2/20/64220/images/06/43682606px5333x4000.jpg https://cdn.ais-online.de/m2/20/64220/images/08/43682608px5333x4000.jpg
REGUPOL vibration 200 17 mm einseitig profiliert Schwingungsisolierung | 4026191006559 | 10004676 | Platte, Rolle | Gummifasern, Gummigranulat, Polyurethan (PUR) | 500,00 - 1.250,00 | 1.000,00 - 10.000,00 | 10,00 - 50,00 | B2, E | 6,00 - 140,00 | 5,60 - 24,00 | 0,12 - 2,30 | 3,7%, 3,4%, 2,1%, 3,1%, 4,1%, 3,0%, 1,6%, 4,9% | 3,60 - 18,20 N/mm², 2,50 - 7,00 N/mm², 0,90 - 2,40 N/mm², 0,05 - 0,38 N/mm², 0,45 - 2,70 N/mm², 1,20 - 3,30 N/mm², 0,20 - 1,40 N/mm², 15,00 - 45,00 N/mm² | bis 10 Hz, bis 11 Hz, bis 8 Hz, bis 12 Hz | 0,7 (Stahl (trocken)), 0,8 (Beton (trocken)), 0,5 (Stahl (trocken)), 0,6 (Beton (trocken)), 0,6 (Stahl (trocken)), 0,7 (Beton (trocken)) | 61%, 65%, 73%, 74%, 72%, 45% | 0,800 N/mm², 0,300 N/mm², 0,100 N/mm², 0,020 N/mm², 0,120 N/mm², 0,150 N/mm², 0,050 N/mm², 1,500 N/mm² | 0,18, 0,16, 0,17, 0,22 | 70%, 55%, 40%, 110% | 30%, 36%, 22%, 14%, 42,7%, 31%, 10%, 37% | bis zu 1,000 N/mm², bis zu 0,400 N/mm², bis zu 0,150 N/mm², bis zu 0,050 N/mm², bis zu 0,180 N/mm², bis zu 0,250 N/mm², bis zu 0,080 N/mm², bis zu 1,750 N/mm² | 1,20 - 2,90 N/mm², 0,50 - 1,70 N/mm², 0,30 - 0,55 N/mm², 0,02 - 0,08 N/mm², 0,20 - 0,40 N/mm², 0,25 - 0,80 N/mm², 0,10 - 0,20 N/mm², 4,00 - 11,00 N/mm² | 545 kPa, 415 kPa, 180 kPa, 14 kPa, 83 kPa, 220 kPa, 50 kPa, 1650 kPa | 8,0 N/mm, 5,0 N/mm, 3,2 N/mm, 1,0 N/mm, 1,9 N/mm, 4,5 N/mm, 2,1 N/mm, 15,0 N/mm | innen | Rissbildstufe 0 | Das Material ist bei Transport, Lagerung, Verarbeitung und Anwendung sorgfältig und dauerhaft vor Feuchtigkeit zu schützen. Feuchtes Material darf nicht verwendet werden. | https://cdn.ais-online.de/m2/20/64220/images/41/43682641px3840x2160.jpg https://cdn.ais-online.de/m2/20/64220/images/04/43682604px5333x4000.jpg https://cdn.ais-online.de/m2/20/64220/images/06/43682606px5333x4000.jpg https://cdn.ais-online.de/m2/20/64220/images/08/43682608px5333x4000.jpg
REGUPOL vibration 300 10000x1250x17 mm einseitig profilierte Schwingungsisolierung | 4026191006542 | 10004675 | Platte, Rolle | Gummifasern, Gummigranulat, Polyurethan (PUR) | 500,00 - 1.250,00 | 1.000,00 - 10.000,00 | 10,00 - 50,00 | B2, E | 6,00 - 140,00 | 5,60 - 24,00 | 0,12 - 2,30 | 3,7%, 3,4%, 2,1%, 3,1%, 4,1%, 3,0%, 1,6%, 4,9% | 3,60 - 18,20 N/mm², 2,50 - 7,00 N/mm², 0,90 - 2,40 N/mm², 0,05 - 0,38 N/mm², 0,45 - 2,70 N/mm², 1,20 - 3,30 N/mm², 0,20 - 1,40 N/mm², 15,00 - 45,00 N/mm² | bis 10 Hz, bis 11 Hz, bis 8 Hz, bis 12 Hz | 0,7 (Stahl (trocken)), 0,8 (Beton (trocken)), 0,5 (Stahl (trocken)), 0,6 (Beton (trocken)), 0,6 (Stahl (trocken)), 0,7 (Beton (trocken)) | 61%, 65%, 73%, 74%, 72%, 45% | 0,800 N/mm², 0,300 N/mm², 0,100 N/mm², 0,020 N/mm², 0,120 N/mm², 0,150 N/mm², 0,050 N/mm², 1,500 N/mm² | 0,18, 0,16, 0,17, 0,22 | 70%, 55%, 40%, 110% | 30%, 36%, 22%, 14%, 42,7%, 31%, 10%, 37% | bis zu 1,000 N/mm², bis zu 0,400 N/mm², bis zu 0,150 N/mm², bis zu 0,050 N/mm², bis zu 0,180 N/mm², bis zu 0,250 N/mm², bis zu 0,080 N/mm², bis zu 1,750 N/mm² | 1,20 - 2,90 N/mm², 0,50 - 1,70 N/mm², 0,30 - 0,55 N/mm², 0,02 - 0,08 N/mm², 0,20 - 0,40 N/mm², 0,25 - 0,80 N/mm², 0,10 - 0,20 N/mm², 4,00 - 11,00 N/mm² | 545 kPa, 415 kPa, 180 kPa, 14 kPa, 83 kPa, 220 kPa, 50 kPa, 1650 kPa | 8,0 N/mm, 5,0 N/mm, 3,2 N/mm, 1,0 N/mm, 1,9 N/mm, 4,5 N/mm, 2,1 N/mm, 15,0 N/mm | innen | Rissbildstufe 0 | Das Material ist bei Transport, Lagerung, Verarbeitung und Anwendung sorgfältig und dauerhaft vor Feuchtigkeit zu schützen. Feuchtes Material darf nicht verwendet werden. | https://cdn.ais-online.de/m2/20/64220/images/27/43682627px3840x2160.jpg https://cdn.ais-online.de/m2/20/64220/images/04/43682604px5333x4000.jpg https://cdn.ais-online.de/m2/20/64220/images/06/43682606px5333x4000.jpg https://cdn.ais-online.de/m2/20/64220/images/08/43682608px5333x4000.jpg
REGUPOL vibration 400 10000 x 1250 x 15 mm Schwingungsisolierung | 4026191006580 | 10004665 | Platte, Rolle | Gummifasern, Gummigranulat, Polyurethan (PUR) | 500,00 - 1.250,00 | 1.000,00 - 10.000,00 | 10,00 - 50,00 | B2, E | 6,00 - 140,00 | 5,60 - 24,00 | 0,12 - 2,30 | 3,7%, 3,4%, 2,1%, 3,1%, 4,1%, 3,0%, 1,6%, 4,9% | 3,60 - 18,20 N/mm², 2,50 - 7,00 N/mm², 0,90 - 2,40 N/mm², 0,05 - 0,38 N/mm², 0,45 - 2,70 N/mm², 1,20 - 3,30 N/mm², 0,20 - 1,40 N/mm², 15,00 - 45,00 N/mm² | bis 10 Hz, bis 11 Hz, bis 8 Hz, bis 12 Hz | 0,7 (Stahl (trocken)), 0,8 (Beton (trocken)), 0,5 (Stahl (trocken)), 0,6 (Beton (trocken)), 0,6 (Stahl (trocken)), 0,7 (Beton (trocken)) | 61%, 65%, 73%, 74%, 72%, 45% | 0,800 N/mm², 0,300 N/mm², 0,100 N/mm², 0,020 N/mm², 0,120 N/mm², 0,150 N/mm², 0,050 N/mm², 1,500 N/mm² | 0,18, 0,16, 0,17, 0,22 | 70%, 55%, 40%, 110% | 30%, 36%, 22%, 14%, 42,7%, 31%, 10%, 37% | bis zu 1,000 N/mm², bis zu 0,400 N/mm², bis zu 0,150 N/mm², bis zu 0,050 N/mm², bis zu 0,180 N/mm², bis zu 0,250 N/mm², bis zu 0,080 N/mm², bis zu 1,750 N/mm² | 1,20 - 2,90 N/mm², 0,50 - 1,70 N/mm², 0,30 - 0,55 N/mm², 0,02 - 0,08 N/mm², 0,20 - 0,40 N/mm², 0,25 - 0,80 N/mm², 0,10 - 0,20 N/mm², 4,00 - 11,00 N/mm² | 545 kPa, 415 kPa, 180 kPa, 14 kPa, 83 kPa, 220 kPa, 50 kPa, 1650 kPa | 8,0 N/mm, 5,0 N/mm, 3,2 N/mm, 1,0 N/mm, 1,9 N/mm, 4,5 N/mm, 2,1 N/mm, 15,0 N/mm | innen | Rissbildstufe 0 | Das Material ist bei Transport, Lagerung, Verarbeitung und Anwendung sorgfältig und dauerhaft vor Feuchtigkeit zu schützen. Feuchtes Material darf nicht verwendet werden. | https://cdn.ais-online.de/m2/20/64220/images/13/43682713px3840x2160.jpg https://cdn.ais-online.de/m2/20/64220/images/04/43682604px5333x4000.jpg https://cdn.ais-online.de/m2/20/64220/images/06/43682606px5333x4000.jpg https://cdn.ais-online.de/m2/20/64220/images/08/43682608px5333x4000.jpg
REGUPOL vibration 450 1000 x 500 x 25 mm Schwingungsisolierung | 4026191006597 | 10008035 | Platte, Rolle | Gummifasern, Gummigranulat, Polyurethan (PUR) | 500,00 - 1.250,00 | 1.000,00 - 10.000,00 | 10,00 - 50,00 | B2, E | 6,00 - 140,00 | 5,60 - 24,00 | 0,12 - 2,30 | 3,7%, 3,4%, 2,1%, 3,1%, 4,1%, 3,0%, 1,6%, 4,9% | 3,60 - 18,20 N/mm², 2,50 - 7,00 N/mm², 0,90 - 2,40 N/mm², 0,05 - 0,38 N/mm², 0,45 - 2,70 N/mm², 1,20 - 3,30 N/mm², 0,20 - 1,40 N/mm², 15,00 - 45,00 N/mm² | bis 10 Hz, bis 11 Hz, bis 8 Hz, bis 12 Hz | 0,7 (Stahl (trocken)), 0,8 (Beton (trocken)), 0,5 (Stahl (trocken)), 0,6 (Beton (trocken)), 0,6 (Stahl (trocken)), 0,7 (Beton (trocken)) | 61%, 65%, 73%, 74%, 72%, 45% | 0,800 N/mm², 0,300 N/mm², 0,100 N/mm², 0,020 N/mm², 0,120 N/mm², 0,150 N/mm², 0,050 N/mm², 1,500 N/mm² | 0,18, 0,16, 0,17, 0,22 | 70%, 55%, 40%, 110% | 30%, 36%, 22%, 14%, 42,7%, 31%, 10%, 37% | bis zu 1,000 N/mm², bis zu 0,400 N/mm², bis zu 0,150 N/mm², bis zu 0,050 N/mm², bis zu 0,180 N/mm², bis zu 0,250 N/mm², bis zu 0,080 N/mm², bis zu 1,750 N/mm² | 1,20 - 2,90 N/mm², 0,50 - 1,70 N/mm², 0,30 - 0,55 N/mm², 0,02 - 0,08 N/mm², 0,20 - 0,40 N/mm², 0,25 - 0,80 N/mm², 0,10 - 0,20 N/mm², 4,00 - 11,00 N/mm² | 545 kPa, 415 kPa, 180 kPa, 14 kPa, 83 kPa, 220 kPa, 50 kPa, 1650 kPa | 8,0 N/mm, 5,0 N/mm, 3,2 N/mm, 1,0 N/mm, 1,9 N/mm, 4,5 N/mm, 2,1 N/mm, 15,0 N/mm | innen | Rissbildstufe 0 | Das Material ist bei Transport, Lagerung, Verarbeitung und Anwendung sorgfältig und dauerhaft vor Feuchtigkeit zu schützen. Feuchtes Material darf nicht verwendet werden. | https://cdn.ais-online.de/m2/20/64220/images/22/43682622px3840x2160.jpg https://cdn.ais-online.de/m2/20/64220/images/04/43682604px5333x4000.jpg https://cdn.ais-online.de/m2/20/64220/images/06/43682606px5333x4000.jpg https://cdn.ais-online.de/m2/20/64220/images/08/43682608px5333x4000.jpg
REGUPOL vibration 450 1000 x 500 x 50 mm Schwingungsisolierung | 4026191006603 | 10004781 | Platte, Rolle | Gummifasern, Gummigranulat, Polyurethan (PUR) | 500,00 - 1.250,00 | 1.000,00 - 10.000,00 | 10,00 - 50,00 | B2, E | 6,00 - 140,00 | 5,60 - 24,00 | 0,12 - 2,30 | 3,7%, 3,4%, 2,1%, 3,1%, 4,1%, 3,0%, 1,6%, 4,9% | 3,60 - 18,20 N/mm², 2,50 - 7,00 N/mm², 0,90 - 2,40 N/mm², 0,05 - 0,38 N/mm², 0,45 - 2,70 N/mm², 1,20 - 3,30 N/mm², 0,20 - 1,40 N/mm², 15,00 - 45,00 N/mm² | bis 10 Hz, bis 11 Hz, bis 8 Hz, bis 12 Hz | 0,7 (Stahl (trocken)), 0,8 (Beton (trocken)), 0,5 (Stahl (trocken)), 0,6 (Beton (trocken)), 0,6 (Stahl (trocken)), 0,7 (Beton (trocken)) | 61%, 65%, 73%, 74%, 72%, 45% | 0,800 N/mm², 0,300 N/mm², 0,100 N/mm², 0,020 N/mm², 0,120 N/mm², 0,150 N/mm², 0,050 N/mm², 1,500 N/mm² | 0,18, 0,16, 0,17, 0,22 | 70%, 55%, 40%, 110% | 30%, 36%, 22%, 14%, 42,7%, 31%, 10%, 37% | bis zu 1,000 N/mm², bis zu 0,400 N/mm², bis zu 0,150 N/mm², bis zu 0,050 N/mm², bis zu 0,180 N/mm², bis zu 0,250 N/mm², bis zu 0,080 N/mm², bis zu 1,750 N/mm² | 1,20 - 2,90 N/mm², 0,50 - 1,70 N/mm², 0,30 - 0,55 N/mm², 0,02 - 0,08 N/mm², 0,20 - 0,40 N/mm², 0,25 - 0,80 N/mm², 0,10 - 0,20 N/mm², 4,00 - 11,00 N/mm² | 545 kPa, 415 kPa, 180 kPa, 14 kPa, 83 kPa, 220 kPa, 50 kPa, 1650 kPa | 8,0 N/mm, 5,0 N/mm, 3,2 N/mm, 1,0 N/mm, 1,9 N/mm, 4,5 N/mm, 2,1 N/mm, 15,0 N/mm | innen | Rissbildstufe 0 | Das Material ist bei Transport, Lagerung, Verarbeitung und Anwendung sorgfältig und dauerhaft vor Feuchtigkeit zu schützen. Feuchtes Material darf nicht verwendet werden. | https://cdn.ais-online.de/m2/20/64220/images/22/43682622px3840x2160.jpg https://cdn.ais-online.de/m2/20/64220/images/04/43682604px5333x4000.jpg https://cdn.ais-online.de/m2/20/64220/images/06/43682606px5333x4000.jpg https://cdn.ais-online.de/m2/20/64220/images/08/43682608px5333x4000.jpg
REGUPOL vibration 480 10000 x 1250 x 15 mm Schwingungsisolierung | 4026191006627 | 10004663 | Platte, Rolle | Gummifasern, Gummigranulat, Polyurethan (PUR) | 500,00 - 1.250,00 | 1.000,00 - 10.000,00 | 10,00 - 50,00 | B2, E | 6,00 - 140,00 | 5,60 - 24,00 | 0,12 - 2,30 | 3,7%, 3,4%, 2,1%, 3,1%, 4,1%, 3,0%, 1,6%, 4,9% | 3,60 - 18,20 N/mm², 2,50 - 7,00 N/mm², 0,90 - 2,40 N/mm², 0,05 - 0,38 N/mm², 0,45 - 2,70 N/mm², 1,20 - 3,30 N/mm², 0,20 - 1,40 N/mm², 15,00 - 45,00 N/mm² | bis 10 Hz, bis 11 Hz, bis 8 Hz, bis 12 Hz | 0,7 (Stahl (trocken)), 0,8 (Beton (trocken)), 0,5 (Stahl (trocken)), 0,6 (Beton (trocken)), 0,6 (Stahl (trocken)), 0,7 (Beton (trocken)) | 61%, 65%, 73%, 74%, 72%, 45% | 0,800 N/mm², 0,300 N/mm², 0,100 N/mm², 0,020 N/mm², 0,120 N/mm², 0,150 N/mm², 0,050 N/mm², 1,500 N/mm² | 0,18, 0,16, 0,17, 0,22 | 70%, 55%, 40%, 110% | 30%, 36%, 22%, 14%, 42,7%, 31%, 10%, 37% | bis zu 1,000 N/mm², bis zu 0,400 N/mm², bis zu 0,150 N/mm², bis zu 0,050 N/mm², bis zu 0,180 N/mm², bis zu 0,250 N/mm², bis zu 0,080 N/mm², bis zu 1,750 N/mm² | 1,20 - 2,90 N/mm², 0,50 - 1,70 N/mm², 0,30 - 0,55 N/mm², 0,02 - 0,08 N/mm², 0,20 - 0,40 N/mm², 0,25 - 0,80 N/mm², 0,10 - 0,20 N/mm², 4,00 - 11,00 N/mm² | 545 kPa, 415 kPa, 180 kPa, 14 kPa, 83 kPa, 220 kPa, 50 kPa, 1650 kPa | 8,0 N/mm, 5,0 N/mm, 3,2 N/mm, 1,0 N/mm, 1,9 N/mm, 4,5 N/mm, 2,1 N/mm, 15,0 N/mm | innen | Rissbildstufe 0 | Das Material ist bei Transport, Lagerung, Verarbeitung und Anwendung sorgfältig und dauerhaft vor Feuchtigkeit zu schützen. Feuchtes Material darf nicht verwendet werden. | https://cdn.ais-online.de/m2/20/64220/images/02/43682602px3840x2160.jpg https://cdn.ais-online.de/m2/20/64220/images/04/43682604px5333x4000.jpg https://cdn.ais-online.de/m2/20/64220/images/06/43682606px5333x4000.jpg https://cdn.ais-online.de/m2/20/64220/images/08/43682608px5333x4000.jpg
REGUPOL vibration 550 10000 x 1250 x 15 mm Schwingungsisolierung | 4026191006634 | 10004666 | Platte, Rolle | Gummifasern, Gummigranulat, Polyurethan (PUR) | 500,00 - 1.250,00 | 1.000,00 - 10.000,00 | 10,00 - 50,00 | B2, E | 6,00 - 140,00 | 5,60 - 24,00 | 0,12 - 2,30 | 3,7%, 3,4%, 2,1%, 3,1%, 4,1%, 3,0%, 1,6%, 4,9% | 3,60 - 18,20 N/mm², 2,50 - 7,00 N/mm², 0,90 - 2,40 N/mm², 0,05 - 0,38 N/mm², 0,45 - 2,70 N/mm², 1,20 - 3,30 N/mm², 0,20 - 1,40 N/mm², 15,00 - 45,00 N/mm² | bis 10 Hz, bis 11 Hz, bis 8 Hz, bis 12 Hz | 0,7 (Stahl (trocken)), 0,8 (Beton (trocken)), 0,5 (Stahl (trocken)), 0,6 (Beton (trocken)), 0,6 (Stahl (trocken)), 0,7 (Beton (trocken)) | 61%, 65%, 73%, 74%, 72%, 45% | 0,800 N/mm², 0,300 N/mm², 0,100 N/mm², 0,020 N/mm², 0,120 N/mm², 0,150 N/mm², 0,050 N/mm², 1,500 N/mm² | 0,18, 0,16, 0,17, 0,22 | 70%, 55%, 40%, 110% | 30%, 36%, 22%, 14%, 42,7%, 31%, 10%, 37% | bis zu 1,000 N/mm², bis zu 0,400 N/mm², bis zu 0,150 N/mm², bis zu 0,050 N/mm², bis zu 0,180 N/mm², bis zu 0,250 N/mm², bis zu 0,080 N/mm², bis zu 1,750 N/mm² | 1,20 - 2,90 N/mm², 0,50 - 1,70 N/mm², 0,30 - 0,55 N/mm², 0,02 - 0,08 N/mm², 0,20 - 0,40 N/mm², 0,25 - 0,80 N/mm², 0,10 - 0,20 N/mm², 4,00 - 11,00 N/mm² | 545 kPa, 415 kPa, 180 kPa, 14 kPa, 83 kPa, 220 kPa, 50 kPa, 1650 kPa | 8,0 N/mm, 5,0 N/mm, 3,2 N/mm, 1,0 N/mm, 1,9 N/mm, 4,5 N/mm, 2,1 N/mm, 15,0 N/mm | innen | Rissbildstufe 0 | Das Material ist bei Transport, Lagerung, Verarbeitung und Anwendung sorgfältig und dauerhaft vor Feuchtigkeit zu schützen. Feuchtes Material darf nicht verwendet werden. | https://cdn.ais-online.de/m2/20/64220/images/21/43682721px3840x2160.jpg https://cdn.ais-online.de/m2/20/64220/images/04/43682604px5333x4000.jpg https://cdn.ais-online.de/m2/20/64220/images/06/43682606px5333x4000.jpg https://cdn.ais-online.de/m2/20/64220/images/08/43682608px5333x4000.jpg
REGUPOL vibration 800 8000 x 1250 x 10 mm Schwingungsisolierung | 4026191006641 | 10004658 | Platte, Rolle | Gummifasern, Gummigranulat, Polyurethan (PUR) | 500,00 - 1.250,00 | 1.000,00 - 10.000,00 | 10,00 - 50,00 | B2, E | 6,00 - 140,00 | 5,60 - 24,00 | 0,12 - 2,30 | 3,7%, 3,4%, 2,1%, 3,1%, 4,1%, 3,0%, 1,6%, 4,9% | 3,60 - 18,20 N/mm², 2,50 - 7,00 N/mm², 0,90 - 2,40 N/mm², 0,05 - 0,38 N/mm², 0,45 - 2,70 N/mm², 1,20 - 3,30 N/mm², 0,20 - 1,40 N/mm², 15,00 - 45,00 N/mm² | bis 10 Hz, bis 11 Hz, bis 8 Hz, bis 12 Hz | 0,7 (Stahl (trocken)), 0,8 (Beton (trocken)), 0,5 (Stahl (trocken)), 0,6 (Beton (trocken)), 0,6 (Stahl (trocken)), 0,7 (Beton (trocken)) | 61%, 65%, 73%, 74%, 72%, 45% | 0,800 N/mm², 0,300 N/mm², 0,100 N/mm², 0,020 N/mm², 0,120 N/mm², 0,150 N/mm², 0,050 N/mm², 1,500 N/mm² | 0,18, 0,16, 0,17, 0,22 | 70%, 55%, 40%, 110% | 30%, 36%, 22%, 14%, 42,7%, 31%, 10%, 37% | bis zu 1,000 N/mm², bis zu 0,400 N/mm², bis zu 0,150 N/mm², bis zu 0,050 N/mm², bis zu 0,180 N/mm², bis zu 0,250 N/mm², bis zu 0,080 N/mm², bis zu 1,750 N/mm² | 1,20 - 2,90 N/mm², 0,50 - 1,70 N/mm², 0,30 - 0,55 N/mm², 0,02 - 0,08 N/mm², 0,20 - 0,40 N/mm², 0,25 - 0,80 N/mm², 0,10 - 0,20 N/mm², 4,00 - 11,00 N/mm² | 545 kPa, 415 kPa, 180 kPa, 14 kPa, 83 kPa, 220 kPa, 50 kPa, 1650 kPa | 8,0 N/mm, 5,0 N/mm, 3,2 N/mm, 1,0 N/mm, 1,9 N/mm, 4,5 N/mm, 2,1 N/mm, 15,0 N/mm | innen | Rissbildstufe 0 | Das Material ist bei Transport, Lagerung, Verarbeitung und Anwendung sorgfältig und dauerhaft vor Feuchtigkeit zu schützen. Feuchtes Material darf nicht verwendet werden. | https://cdn.ais-online.de/m2/20/64220/images/17/43682717px3840x2160.jpg https://cdn.ais-online.de/m2/20/64220/images/04/43682604px5333x4000.jpg https://cdn.ais-online.de/m2/20/64220/images/06/43682606px5333x4000.jpg https://cdn.ais-online.de/m2/20/64220/images/08/43682608px5333x4000.jpg
powered by Heinze