## REGUPOL Germany
REGUPOL Germany
Name | GTIN | HAN | Ausführung | Farbton | Produkt | Werkstoff | Breite (mm) | Länge (mm) | Stärke (mm) | Brandverhalten | Chemische Beständigkeit | Kaschierung | Wasserbeständigkeit | Werkstoff Kaschierung, Beschichtung | Gewicht (kg/m²) | Temperaturbeständigkeit (°C) | Zugfestigkeit (N/mm²) | Reißdehnung | Weiterreißwiderstand | Einsatzort | Druckspannung | Alterungsbeständig | Bilder
REGUPOL walkway alu 1000 x 500 x 30 mm rot mit Bohrung | 4026191005019 | 10007219 | Platte | rot | Schutzlage | Gummigranulat, Polyurethan (PUR) | 500,00 | 1.000,00 | 30,00 | Broof (t1) | laugenbeständig, säurenbeständig | einseitig | wasserdurchlässig | Aluminium | 25,76 | -40,00 - 80,00 | 0,60 | 0,5 | 5,0 N/mm | außen | 0,60 N/mm² (bei 20 % Verformung) | ja | https://cdn.ais-online.de/m2/20/64220/images/80/47938880px1500x1000.jpg https://cdn.ais-online.de/m2/20/64220/images/64/47938864px1500x1000.jpg https://cdn.ais-online.de/m2/20/64220/images/68/47938868px1500x1000.jpg https://cdn.ais-online.de/m2/20/64220/images/77/47938877px1500x1000.jpg
powered by Heinze