## REGUPOL Germany
REGUPOL Germany
Name | GTIN | HAN | Ausführung | Farbton | Produkt | Werkstoff | Breite (mm) | Länge (mm) | Stärke (mm) | Brandverhalten | Chemische Beständigkeit | Wasserbeständigkeit | Gewicht (kg/m²) | Temperaturbeständigkeit (°C) | Zugfestigkeit (N/mm²) | Alterungsbeständig | Einsatzort | Weiterreißwiderstand | Reißdehnung | Druckspannung | Bilder
REGUPOL walkway standard Dach- und Gehwegplatte |  |  | Platte | rot, schwarz | Schutzlage | Gummigranulat, Polyurethan (PUR) | 500,00 | 1.000,00 | 30,00 - 43,00 | Broof (t1) | laugenbeständig, säurenbeständig | wasserdurchlässig | 25,76 - 36,92 | -40,00 - 80,00 | 0,60 | ja | außen | 5,0 N/mm | 50 % | 0,60 N/mm² (bei 20 % Verformung) | https://cdn.ais-online.de/m2/20/64220/images/78/47938878px1500x1000.jpg https://cdn.ais-online.de/m2/20/64220/images/81/47938881px1500x1000.jpg https://cdn.ais-online.de/m2/20/64220/images/75/47938875px1500x1000.jpg https://cdn.ais-online.de/m2/20/64220/images/69/47938869px1500x1000.jpg
REGUPOL walkway standard 1000 x 500 x 30 mm rot mit Bohrung Dach- und Gehwegplatte | 4026191100622 | 10008318 | Platte | rot, schwarz | Schutzlage | Gummigranulat, Polyurethan (PUR) | 500,00 | 1.000,00 | 30,00 - 43,00 | Broof (t1) | laugenbeständig, säurenbeständig | wasserdurchlässig | 25,76 - 36,92 | -40,00 - 80,00 | 0,60 | ja | außen | 5,0 N/mm | 50 % | 0,60 N/mm² (bei 20 % Verformung) | https://cdn.ais-online.de/m2/20/64220/images/81/47938881px1500x1000.jpg https://cdn.ais-online.de/m2/20/64220/images/69/47938869px1500x1000.jpg
REGUPOL walkway standard 1000 x 500 x 30 mm schwarz mit Bohrung Dach- und Gehwegplatte | 4026191100097 | 10004811 | Platte | rot, schwarz | Schutzlage | Gummigranulat, Polyurethan (PUR) | 500,00 | 1.000,00 | 30,00 - 43,00 | Broof (t1) | laugenbeständig, säurenbeständig | wasserdurchlässig | 25,76 - 36,92 | -40,00 - 80,00 | 0,60 | ja | außen | 5,0 N/mm | 50 % | 0,60 N/mm² (bei 20 % Verformung) | https://cdn.ais-online.de/m2/20/64220/images/78/47938878px1500x1000.jpg https://cdn.ais-online.de/m2/20/64220/images/75/47938875px1500x1000.jpg
REGUPOL walkway standard 1000 x 500 x 43 mm rot mit Bohrung Dach- und Gehwegplatte | 4026191100110 | 10004810 | Platte | rot, schwarz | Schutzlage | Gummigranulat, Polyurethan (PUR) | 500,00 | 1.000,00 | 30,00 - 43,00 | Broof (t1) | laugenbeständig, säurenbeständig | wasserdurchlässig | 25,76 - 36,92 | -40,00 - 80,00 | 0,60 | ja | außen | 5,0 N/mm | 50 % | 0,60 N/mm² (bei 20 % Verformung) | https://cdn.ais-online.de/m2/20/64220/images/81/47938881px1500x1000.jpg https://cdn.ais-online.de/m2/20/64220/images/69/47938869px1500x1000.jpg
REGUPOL walkway standard 1000 x 500 x 43 mm schwarz mit Bohrung Dach- und Gehwegplatte | 4026191100134 | 10004813 | Platte | rot, schwarz | Schutzlage | Gummigranulat, Polyurethan (PUR) | 500,00 | 1.000,00 | 30,00 - 43,00 | Broof (t1) | laugenbeständig, säurenbeständig | wasserdurchlässig | 25,76 - 36,92 | -40,00 - 80,00 | 0,60 | ja | außen | 5,0 N/mm | 50 % | 0,60 N/mm² (bei 20 % Verformung) | https://cdn.ais-online.de/m2/20/64220/images/78/47938878px1500x1000.jpg https://cdn.ais-online.de/m2/20/64220/images/75/47938875px1500x1000.jpg
powered by Heinze