## REX
REX
Name | HAN | Feuerwiderstandsklasse | Breite (mm) | Länge (mm) | Befestigung | Brandverhalten | Untergrundeignung | Intumeszenzmaterial | Unter Temperatureinwirkung | Antimonfrei | Bilder
REX Flaton-flex A 100 Fugenband | 125439 | EI 90 | 100,00 | 15.000,00 | klammern | C-s1, d0 | für Holz | Flaton-flex A | aufschäumen | Ja | https://cdn.ais-online.de/m2/44/61744/images/04/48294604px2048x1366.jpg https://cdn.ais-online.de/m2/44/61744/images/03/48294603px2048x1366.jpg https://cdn.ais-online.de/m2/44/61744/images/05/48294605px800x534.jpg
powered by Heinze