## REX
REX
Name | HAN | Feuerwiderstandsklasse | Werkstoff | Höhe (mm) | Länge (mm) | Stärke (mm) | Befestigung | Brandverhalten | Untergrundeignung | Breite Fuge (mm) | max. laterale Dehnungsfähigkeit (%) | max. Temperaturbeständigkeit Peakbelastung | Bilder
REX Litaflex SM 30 + AF Fugenblock |  | EI 120, EI 90 | Aluminium, Mineralschaum | 90,00 - 140,00 | 1.000,00 | 90,00 - 140,00 | einklemmen, kleben | B-s1, d0 | für Beton, für Mauerwerk | 50,00 - 200,00 | 7,4 | 1050 °C | https://cdn.ais-online.de/m2/44/61744/images/13/48294613px2048x1365.jpg https://cdn.ais-online.de/m2/44/61744/images/93/48294593px800x534.jpg https://cdn.ais-online.de/m2/44/61744/images/00/48294600px640x427.jpg
REX Litaflex SM 30 + AF Fugenblock 1000 x 110 x 90 | 113014 | EI 120, EI 90 | Aluminium, Mineralschaum | 90,00 - 140,00 | 1.000,00 | 90,00 - 140,00 | einklemmen, kleben | B-s1, d0 | für Beton, für Mauerwerk | 50,00 - 200,00 | 7,4 | 1050 °C | https://cdn.ais-online.de/m2/44/61744/images/13/48294613px2048x1365.jpg
REX Litaflex SM 30 + AF Fugenblock 1000 x 120 x 90 | 113016 | EI 120, EI 90 | Aluminium, Mineralschaum | 90,00 - 140,00 | 1.000,00 | 90,00 - 140,00 | einklemmen, kleben | B-s1, d0 | für Beton, für Mauerwerk | 50,00 - 200,00 | 7,4 | 1050 °C | https://cdn.ais-online.de/m2/44/61744/images/13/48294613px2048x1365.jpg
REX Litaflex SM 30 + AF Fugenblock 1000 x 130 x 140 | 113018 | EI 120, EI 90 | Aluminium, Mineralschaum | 90,00 - 140,00 | 1.000,00 | 90,00 - 140,00 | einklemmen, kleben | B-s1, d0 | für Beton, für Mauerwerk | 50,00 - 200,00 | 7,4 | 1050 °C | https://cdn.ais-online.de/m2/44/61744/images/13/48294613px2048x1365.jpg https://cdn.ais-online.de/m2/44/61744/images/93/48294593px800x534.jpg https://cdn.ais-online.de/m2/44/61744/images/00/48294600px640x427.jpg
REX Litaflex SM 30 + AF Fugenblock 1000 x 145 x 140 | 113019 | EI 120, EI 90 | Aluminium, Mineralschaum | 90,00 - 140,00 | 1.000,00 | 90,00 - 140,00 | einklemmen, kleben | B-s1, d0 | für Beton, für Mauerwerk | 50,00 - 200,00 | 7,4 | 1050 °C | https://cdn.ais-online.de/m2/44/61744/images/13/48294613px2048x1365.jpg
REX Litaflex SM 30 + AF Fugenblock 1000 x 155 x 140 | 113021 | EI 120, EI 90 | Aluminium, Mineralschaum | 90,00 - 140,00 | 1.000,00 | 90,00 - 140,00 | einklemmen, kleben | B-s1, d0 | für Beton, für Mauerwerk | 50,00 - 200,00 | 7,4 | 1050 °C | https://cdn.ais-online.de/m2/44/61744/images/13/48294613px2048x1365.jpg
REX Litaflex SM 30 + AF Fugenblock 1000 x 170 x 140 | 113023 | EI 120, EI 90 | Aluminium, Mineralschaum | 90,00 - 140,00 | 1.000,00 | 90,00 - 140,00 | einklemmen, kleben | B-s1, d0 | für Beton, für Mauerwerk | 50,00 - 200,00 | 7,4 | 1050 °C | https://cdn.ais-online.de/m2/44/61744/images/13/48294613px2048x1365.jpg
REX Litaflex SM 30 + AF Fugenblock 1000 x 180 x 140 | 113025 | EI 120, EI 90 | Aluminium, Mineralschaum | 90,00 - 140,00 | 1.000,00 | 90,00 - 140,00 | einklemmen, kleben | B-s1, d0 | für Beton, für Mauerwerk | 50,00 - 200,00 | 7,4 | 1050 °C | https://cdn.ais-online.de/m2/44/61744/images/13/48294613px2048x1365.jpg
REX Litaflex SM 30 + AF Fugenblock 1000 x 190 x 140 | 113027 | EI 120, EI 90 | Aluminium, Mineralschaum | 90,00 - 140,00 | 1.000,00 | 90,00 - 140,00 | einklemmen, kleben | B-s1, d0 | für Beton, für Mauerwerk | 50,00 - 200,00 | 7,4 | 1050 °C | https://cdn.ais-online.de/m2/44/61744/images/13/48294613px2048x1365.jpg
REX Litaflex SM 30 + AF Fugenblock 1000 x 205 x 140 | 113029 | EI 120, EI 90 | Aluminium, Mineralschaum | 90,00 - 140,00 | 1.000,00 | 90,00 - 140,00 | einklemmen, kleben | B-s1, d0 | für Beton, für Mauerwerk | 50,00 - 200,00 | 7,4 | 1050 °C | https://cdn.ais-online.de/m2/44/61744/images/13/48294613px2048x1365.jpg
REX Litaflex SM 30 + AF Fugenblock 1000 x 215 x 140 | 113031 | EI 120, EI 90 | Aluminium, Mineralschaum | 90,00 - 140,00 | 1.000,00 | 90,00 - 140,00 | einklemmen, kleben | B-s1, d0 | für Beton, für Mauerwerk | 50,00 - 200,00 | 7,4 | 1050 °C | https://cdn.ais-online.de/m2/44/61744/images/13/48294613px2048x1365.jpg
REX Litaflex SM 30 + AF Fugenblock 1000 x 225 x 140 | 113033 | EI 120, EI 90 | Aluminium, Mineralschaum | 90,00 - 140,00 | 1.000,00 | 90,00 - 140,00 | einklemmen, kleben | B-s1, d0 | für Beton, für Mauerwerk | 50,00 - 200,00 | 7,4 | 1050 °C | https://cdn.ais-online.de/m2/44/61744/images/13/48294613px2048x1365.jpg
REX Litaflex SM 30 + AF Fugenblock 1000 x 230 x 140 | 113035 | EI 120, EI 90 | Aluminium, Mineralschaum | 90,00 - 140,00 | 1.000,00 | 90,00 - 140,00 | einklemmen, kleben | B-s1, d0 | für Beton, für Mauerwerk | 50,00 - 200,00 | 7,4 | 1050 °C | https://cdn.ais-online.de/m2/44/61744/images/13/48294613px2048x1365.jpg
REX Litaflex SM 30 + AF Fugenblock 1000 x 75 x 90 | 113008 | EI 120, EI 90 | Aluminium, Mineralschaum | 90,00 - 140,00 | 1.000,00 | 90,00 - 140,00 | einklemmen, kleben | B-s1, d0 | für Beton, für Mauerwerk | 50,00 - 200,00 | 7,4 | 1050 °C | https://cdn.ais-online.de/m2/44/61744/images/13/48294613px2048x1365.jpg https://cdn.ais-online.de/m2/44/61744/images/93/48294593px800x534.jpg https://cdn.ais-online.de/m2/44/61744/images/00/48294600px640x427.jpg
REX Litaflex SM 30 + AF Fugenblock 1000 x 85 x 90 | 113010 | EI 120, EI 90 | Aluminium, Mineralschaum | 90,00 - 140,00 | 1.000,00 | 90,00 - 140,00 | einklemmen, kleben | B-s1, d0 | für Beton, für Mauerwerk | 50,00 - 200,00 | 7,4 | 1050 °C | https://cdn.ais-online.de/m2/44/61744/images/13/48294613px2048x1365.jpg
REX Litaflex SM 30 + AF Fugenblock 1000 x 95 x 90 | 113012 | EI 120, EI 90 | Aluminium, Mineralschaum | 90,00 - 140,00 | 1.000,00 | 90,00 - 140,00 | einklemmen, kleben | B-s1, d0 | für Beton, für Mauerwerk | 50,00 - 200,00 | 7,4 | 1050 °C | https://cdn.ais-online.de/m2/44/61744/images/13/48294613px2048x1365.jpg
powered by Heinze