## REX
REX
Name | HAN | Feuerwiderstandsklasse | Werkstoff | Breite (mm) | Höhe (mm) | Länge (mm) | Brandverhalten | Breite Fuge (mm) | Intumeszenzmaterial | Unter Temperatureinwirkung | Antimonfrei | Bilder
REX Rexpandit Fugenelement für Massivbau |  | EI 120 | Schaumstoff | 48,00 - 58,00 | 60,00 | 1.000,00 | C-s1, d0 | 20,00 - 60,00 | Flaton-flex EN | aufschäumen | Ja | https://cdn.ais-online.de/m2/44/61744/images/71/48294671px640x450.jpg https://cdn.ais-online.de/m2/44/61744/images/22/48294622px1501x1001.jpg https://cdn.ais-online.de/m2/44/61744/images/23/48294623px1041x694.jpg
Rexpandit 20/40 1250 x 48 x 60 mm | 127035 | EI 120 | Schaumstoff | 48,00 - 58,00 | 60,00 | 1.000,00 | C-s1, d0 | 20,00 - 60,00 | Flaton-flex EN | aufschäumen | Ja | https://cdn.ais-online.de/m2/44/61744/images/71/48294671px640x450.jpg https://cdn.ais-online.de/m2/44/61744/images/22/48294622px1501x1001.jpg https://cdn.ais-online.de/m2/44/61744/images/23/48294623px1041x694.jpg
Rexpandit 30/50 1250 x 58 x 60 mm | 127036 | EI 120 | Schaumstoff | 48,00 - 58,00 | 60,00 | 1.000,00 | C-s1, d0 | 20,00 - 60,00 | Flaton-flex EN | aufschäumen | Ja | https://cdn.ais-online.de/m2/44/61744/images/71/48294671px640x450.jpg https://cdn.ais-online.de/m2/44/61744/images/22/48294622px1501x1001.jpg https://cdn.ais-online.de/m2/44/61744/images/23/48294623px1041x694.jpg
powered by Heinze