## Rockpanel
Rockpanel
Name | HAN | Farbton | Form | Oberfläche | Werkstoff | Breite (mm) | Länge (mm) | Stärke (mm) | Ausführung Bekleidung | Baustoff, Unterkonstruktion | Befestigung | Brandverhalten | Graustufen-Farbechtheit (ISO 105 A02) | Klasse Stoßfestigkeit | Sichtbarkeit Befestigung Bekleidung | Gewicht (kg/m²) | sd-Wert (m) | Wärmeleitfähigkeit (W/(m*K)) | Zugfestigkeit (N/mm²) | Anti-Graffiti-Beschichtung | Anwendung hohe Fassade (>10 m) | Anwendung niedrige Fassade (<10m) | Bekleidungsart | Beschichtung | Biegezugfestigkeit (f05) [N/mm²] | Farbton Name | Feuchtigkeitsausdehnungskoeffizient (nach 4 Tagen) [mm/m] | individuelle Kundenabmessung | Lebensdauer | Norm Brandverhalten | Stoßfestigkeitsklasse weicher Stoßkörper (10 J) | Überlackierbar | Wärmeausdehnungskoeffizient [x10^-3 mm/mK] | Bilder
Rockpanel Chameleon A2 | Chameleon A2 | blau, braun, gold, grün, hellbraun, nach Hersteller-Farbkarte, rot, violett | rechteckig | beschichtet, glänzend | Basalt, Mineral, Steinwolle | 1.200,00 | 2.500,00 - 3.050,00 | 8,00 - 9,00 | großformatige Bekleidungselemente, Platte, Vorgehängte hinterlüftete Außenwandbekleidung | Aluminium, Holz, Stahl | nageln, nieten, schrauben | A2, d0, s1 | 4 | 4 | sichtbar, verdeckt | 9,40 - 11,25 | 3,20 | 0,47 - 0,55 | 25,50 - 27,00 | Ja | Ja | Ja | Tafel, Stülpschalung | Farbe, ProtectPlus | ≥ 27, ≥ 25.5 | Hellviolett - Hellbraun ¦ Violett - Grün - Blau ¦ Rot - Gold - Violett ¦ Grün - Braun | 0.206, 0.302 | optional | BRE Global bestätigte Lebensdauer 60 Jahre/ ETA Lebensdauer 50 Jahre | DIN EN 13501-1 | IV, III | Nein | 9.7, 10.5 | https://cdn.ais-online.de/m2/53/65953/images/83/42735583px1024x683.jpg https://cdn.ais-online.de/m2/53/65953/images/90/42735590px662x441.jpg https://cdn.ais-online.de/m2/53/65953/images/42/47826042px2000x2000.jpg https://cdn.ais-online.de/m2/53/65953/images/44/47826044px2000x2000.jpg https://cdn.ais-online.de/m2/53/65953/images/58/47826158px2000x2000.jpg https://cdn.ais-online.de/m2/53/65953/images/86/47826086px2000x2000.jpg
Rockpanel Chameleon A2 8 mm |  | blau, braun, gold, grün, hellbraun, nach Hersteller-Farbkarte, rot, violett | rechteckig | beschichtet, glänzend | Basalt, Mineral, Steinwolle | 1.200,00 | 2.500,00 - 3.050,00 | 8,00 - 9,00 | großformatige Bekleidungselemente, Platte, Vorgehängte hinterlüftete Außenwandbekleidung | Aluminium, Holz, Stahl | nageln, nieten, schrauben | A2, d0, s1 | 4 | 4 | sichtbar, verdeckt | 9,40 - 11,25 | 3,20 | 0,47 - 0,55 | 25,50 - 27,00 | Ja | Ja | Ja | Tafel, Stülpschalung | Farbe, ProtectPlus | ≥ 27, ≥ 25.5 | Hellviolett - Hellbraun ¦ Violett - Grün - Blau ¦ Rot - Gold - Violett ¦ Grün - Braun | 0.206, 0.302 | optional | BRE Global bestätigte Lebensdauer 60 Jahre/ ETA Lebensdauer 50 Jahre | DIN EN 13501-1 | IV, III | Nein | 9.7, 10.5 | https://cdn.ais-online.de/m2/53/65953/images/83/42735583px1024x683.jpg https://cdn.ais-online.de/m2/53/65953/images/42/47826042px2000x2000.jpg https://cdn.ais-online.de/m2/53/65953/images/44/47826044px2000x2000.jpg https://cdn.ais-online.de/m2/53/65953/images/58/47826158px2000x2000.jpg
Rockpanel Chameleon A2 9 mm |  | blau, braun, gold, grün, hellbraun, nach Hersteller-Farbkarte, rot, violett | rechteckig | beschichtet, glänzend | Basalt, Mineral, Steinwolle | 1.200,00 | 2.500,00 - 3.050,00 | 8,00 - 9,00 | großformatige Bekleidungselemente, Platte, Vorgehängte hinterlüftete Außenwandbekleidung | Aluminium, Holz, Stahl | nageln, nieten, schrauben | A2, d0, s1 | 4 | 4 | sichtbar, verdeckt | 9,40 - 11,25 | 3,20 | 0,47 - 0,55 | 25,50 - 27,00 | Ja | Ja | Ja | Tafel, Stülpschalung | Farbe, ProtectPlus | ≥ 27, ≥ 25.5 | Hellviolett - Hellbraun ¦ Violett - Grün - Blau ¦ Rot - Gold - Violett ¦ Grün - Braun | 0.206, 0.302 | optional | BRE Global bestätigte Lebensdauer 60 Jahre/ ETA Lebensdauer 50 Jahre | DIN EN 13501-1 | IV, III | Nein | 9.7, 10.5 | https://cdn.ais-online.de/m2/53/65953/images/90/42735590px662x441.jpg https://cdn.ais-online.de/m2/53/65953/images/44/47826044px2000x2000.jpg https://cdn.ais-online.de/m2/53/65953/images/86/47826086px2000x2000.jpg https://cdn.ais-online.de/m2/53/65953/images/58/47826158px2000x2000.jpg
powered by Heinze