## Rockpanel
Rockpanel
Name | HAN | Farbton | Form | Oberfläche | Werkstoff | Breite (mm) | Länge (mm) | Stärke (mm) | Ausführung Bekleidung | Baustoff, Unterkonstruktion | Befestigung | Brandverhalten | Graustufen-Farbechtheit (ISO 105 A02) | Klasse Stoßfestigkeit | Sichtbarkeit Befestigung Bekleidung | Gewicht (kg/m²) | sd-Wert (m) | Wärmeleitfähigkeit (W/(m*K)) | Zugfestigkeit (N/mm²) | Anwendung hohe Fassade (>10 m) | Anwendung niedrige Fassade (<10m) | Bekleidungsart | Beschichtung | Biegezugfestigkeit (f05) [N/mm²] | Feuchtigkeitsausdehnungskoeffizient (nach 4 Tagen) [mm/m] | individuelle Kundenabmessung | Lebensdauer | Norm Brandverhalten | Stoßfestigkeitsklasse weicher Stoßkörper (10 J) | Überlackierbar | Farbton NCS | Farbton RAL | Bilder
Rockpanel Colours A2 8 mm | Colours A2 8 | beige, blau, braun, dunkelblau, dunkelgrau, gelb, grau, grün, hellbraun, hellgrau, orange, pink, rot, violett | rechteckig | beschichtet | Basalt, Mineral, Steinwolle | 1.200,00 - 1.250,00 | 2.500,00 - 3.050,00 | 8,00 | großformatige Bekleidungselemente, Platte, Vorgehängte hinterlüftete Außenwandbekleidung | Aluminium, Holz, Stahl | nageln, nieten, schrauben | A2, d0, s1 | 3-4 | 4 | sichtbar, verdeckt | 9,40 | 3,20 | 0,47 | 27,00 | Ja | Ja | Tafel, Stülpschalung | Farbe | ≥ 27 | 0.302 | optional | BRE Global bestätigte Lebensdauer 60 Jahre/ ETA Lebensdauer 50 Jahre | DIN EN 13501-1 | IV, III | Ja | NCS S 0520 - R10B | RAL 1013 ¦ RAL 1015 ¦ RAL 5011 ¦ RAL 6009 ¦ RAL 7001 ¦ RAL 7004 ¦ RAL 7012 ¦ RAL 7016 ¦ RAL 7021 ¦ RAL 7022 ¦ RAL 7030 ¦ RAL 7031 ¦ RAL 7035 ¦ RAL 7037 ¦ RAL 7039 ¦ RAL 8028 ¦ RAL 9001 ¦ RAL 9002 ¦ RAL 9003 ¦ RAL 9005 ¦ RAL 9010 ¦ RAL 9016 ¦ RAL 1002 ¦ RAL 2010 ¦ RAL 3001 ¦ RAL 3004 ¦ RAL 3009 ¦ RAL 3016 ¦ RAL 5010 ¦ RAL 6034 ¦ RAL 7006 ¦ RAL 7024 ¦ RAL 7036 ¦ RAL 7038 ¦ RAL 8022 ¦ RAL 8023 ¦ RAL 9011 ¦ RAL 040 40 50 ¦ RAL 040 50 05 ¦ RAL 060 50 05 ¦ RAL 060 50 70 ¦ RAL 060 70 05 ¦ RAL 070 70 60 ¦ RAL 080 80 05 ¦ RAL 095 50 50 ¦ RAL 095 70 10 ¦ RAL 100 80 05 ¦ RAL 130 50 30 ¦ RAL 240 80 10 ¦ RAL 250 40 15 ¦ RAL 000 50 00 ¦ RAL 010 20 20 ¦ RAL 020 20 05 ¦ RAL 040 50 70 ¦ RAL 050 30 10 ¦ RAL 050 40 40 ¦ RAL 060 30 20 ¦ RAL 060 50 30 ¦ RAL 060 70 20 ¦ RAL 070 60 75 ¦ RAL 075 40 30 ¦ RAL 080 30 05 ¦ RAL 080 30 10 ¦ RAL 080 40 05 ¦ RAL 090 80 20 ¦ RAL 095 70 70 ¦ RAL 100 40 20 ¦ RAL 100 90 20 ¦ RAL 100 90 50 ¦ RAL 110 70 20 ¦ RAL 110 70 50 ¦ RAL 120 80 20 ¦ RAL 130 60 30 ¦ RAL 130 80 10 ¦ RAL 130 80 20 ¦ RAL 140 60 10 ¦ RAL 150 80 10 ¦ RAL 160 50 20 ¦ RAL 170 40 10 ¦ RAL 180 20 05 ¦ RAL 190 40 15 ¦ RAL 200 50 05 ¦ RAL 210 30 30 ¦ RAL 210 40 25 ¦ RAL 210 90 10 ¦ RAL 220 20 10 ¦ RAL 220 40 10 ¦ RAL 220 60 10 ¦ RAL 240 30 10 ¦ RAL 240 80 05 ¦ RAL 250 50 10 ¦ RAL 260 20 20 ¦ RAL 270 30 15 ¦ RAL 1012 ¦ RAL 1032 ¦ RAL 2012 ¦ RAL 3007 ¦ RAL 3015 ¦ RAL 3028 ¦ RAL 4004 ¦ RAL 4007 ¦ RAL 5000 ¦ RAL 5001 ¦ RAL 5003 ¦ RAL 5004 ¦ RAL 5008 ¦ RAL 5021 ¦ RAL 5022 ¦ RAL 6001 ¦ RAL 6013 ¦ RAL 6015 ¦ RAL 6022 ¦ RAL 6028 ¦ RAL 7009 ¦ RAL 7010 ¦ RAL 7033 ¦ RAL 8001 ¦ RAL 8024 | https://cdn.ais-online.de/m2/53/65953/images/15/42735615px1872x1248.jpg https://cdn.ais-online.de/m2/53/65953/images/02/47825902px2000x2000.jpg https://cdn.ais-online.de/m2/53/65953/images/06/47825906px2000x2000.jpg https://cdn.ais-online.de/m2/53/65953/images/08/47825908px2000x2000.jpg https://cdn.ais-online.de/m2/53/65953/images/14/47825914px2000x2000.jpg https://cdn.ais-online.de/m2/53/65953/images/16/47825916px2000x2000.jpg https://cdn.ais-online.de/m2/53/65953/images/22/47825922px2000x2000.jpg https://cdn.ais-online.de/m2/53/65953/images/24/47825924px2000x2000.jpg https://cdn.ais-online.de/m2/53/65953/images/28/47825928px2000x2000.jpg https://cdn.ais-online.de/m2/53/65953/images/30/47825930px2000x2000.jpg https://cdn.ais-online.de/m2/53/65953/images/32/47825932px2000x2000.jpg https://cdn.ais-online.de/m2/53/65953/images/34/47825934px2000x2000.jpg https://cdn.ais-online.de/m2/53/65953/images/38/47825938px2000x2000.jpg https://cdn.ais-online.de/m2/53/65953/images/42/47825942px2000x2000.jpg https://cdn.ais-online.de/m2/53/65953/images/50/47825950px2000x2000.jpg https://cdn.ais-online.de/m2/53/65953/images/54/47825954px2000x2000.jpg https://cdn.ais-online.de/m2/53/65953/images/56/47825956px2000x2000.jpg https://cdn.ais-online.de/m2/53/65953/images/58/47825958px2000x2000.jpg https://cdn.ais-online.de/m2/53/65953/images/60/47825960px2000x2000.jpg https://cdn.ais-online.de/m2/53/65953/images/62/47825962px2000x2000.jpg https://cdn.ais-online.de/m2/53/65953/images/64/47825964px2000x2000.jpg https://cdn.ais-online.de/m2/53/65953/images/68/47825968px2000x2000.jpg https://cdn.ais-online.de/m2/53/65953/images/70/47825970px2000x2000.jpg https://cdn.ais-online.de/m2/53/65953/images/74/47825974px2000x2000.jpg https://cdn.ais-online.de/m2/53/65953/images/76/47825976px2000x2000.jpg https://cdn.ais-online.de/m2/53/65953/images/78/47825978px2000x2000.jpg https://cdn.ais-online.de/m2/53/65953/images/80/47825980px2000x2000.jpg https://cdn.ais-online.de/m2/53/65953/images/82/47825982px2000x2000.jpg https://cdn.ais-online.de/m2/53/65953/images/84/47825984px2000x2000.jpg https://cdn.ais-online.de/m2/53/65953/images/86/47825986px2000x2000.jpg https://cdn.ais-online.de/m2/53/65953/images/88/47825988px2000x2000.jpg https://cdn.ais-online.de/m2/53/65953/images/90/47825990px2000x2000.jpg https://cdn.ais-online.de/m2/53/65953/images/92/47825992px2000x2000.jpg https://cdn.ais-online.de/m2/53/65953/images/94/47825994px2000x2000.jpg https://cdn.ais-online.de/m2/53/65953/images/98/47825998px2000x2000.jpg https://cdn.ais-online.de/m2/53/65953/images/00/47826000px2000x2000.jpg https://cdn.ais-online.de/m2/53/65953/images/02/47826002px2000x2000.jpg https://cdn.ais-online.de/m2/53/65953/images/04/47826004px2000x2000.jpg https://cdn.ais-online.de/m2/53/65953/images/06/47826006px2000x2000.jpg https://cdn.ais-online.de/m2/53/65953/images/08/47826008px2000x2000.jpg https://cdn.ais-online.de/m2/53/65953/images/11/47826011px2000x2000.jpg https://cdn.ais-online.de/m2/53/65953/images/13/47826013px2000x2000.jpg https://cdn.ais-online.de/m2/53/65953/images/15/47826015px2000x2000.jpg https://cdn.ais-online.de/m2/53/65953/images/17/47826017px2000x2000.jpg https://cdn.ais-online.de/m2/53/65953/images/21/47826021px2000x2000.jpg https://cdn.ais-online.de/m2/53/65953/images/25/47826025px2000x2000.jpg https://cdn.ais-online.de/m2/53/65953/images/27/47826027px2000x2000.jpg https://cdn.ais-online.de/m2/53/65953/images/29/47826029px2000x2000.jpg https://cdn.ais-online.de/m2/53/65953/images/31/47826031px2000x2000.jpg https://cdn.ais-online.de/m2/53/65953/images/33/47826033px2000x2000.jpg https://cdn.ais-online.de/m2/53/65953/images/37/47826037px2000x2000.jpg https://cdn.ais-online.de/m2/53/65953/images/40/47826040px2000x2000.jpg https://cdn.ais-online.de/m2/53/65953/images/48/47826048px2000x2000.jpg https://cdn.ais-online.de/m2/53/65953/images/52/47826052px2000x2000.jpg https://cdn.ais-online.de/m2/53/65953/images/54/47826054px2000x2000.jpg https://cdn.ais-online.de/m2/53/65953/images/56/47826056px2000x2000.jpg https://cdn.ais-online.de/m2/53/65953/images/60/47826060px2000x2000.jpg https://cdn.ais-online.de/m2/53/65953/images/64/47826064px2000x2000.jpg https://cdn.ais-online.de/m2/53/65953/images/66/47826066px2000x2000.jpg https://cdn.ais-online.de/m2/53/65953/images/68/47826068px2000x2000.jpg https://cdn.ais-online.de/m2/53/65953/images/70/47826070px2000x2000.jpg https://cdn.ais-online.de/m2/53/65953/images/72/47826072px2000x2000.jpg https://cdn.ais-online.de/m2/53/65953/images/74/47826074px2000x2000.jpg https://cdn.ais-online.de/m2/53/65953/images/76/47826076px2000x2000.jpg https://cdn.ais-online.de/m2/53/65953/images/78/47826078px2000x2000.jpg https://cdn.ais-online.de/m2/53/65953/images/80/47826080px2000x2000.jpg https://cdn.ais-online.de/m2/53/65953/images/82/47826082px2000x2000.jpg https://cdn.ais-online.de/m2/53/65953/images/84/47826084px2000x2000.jpg https://cdn.ais-online.de/m2/53/65953/images/88/47826088px2000x2000.jpg https://cdn.ais-online.de/m2/53/65953/images/92/47826092px2000x2000.jpg https://cdn.ais-online.de/m2/53/65953/images/94/47826094px2000x2000.jpg https://cdn.ais-online.de/m2/53/65953/images/96/47826096px2000x2000.jpg https://cdn.ais-online.de/m2/53/65953/images/98/47826098px2000x2000.jpg https://cdn.ais-online.de/m2/53/65953/images/00/47826100px2000x2000.jpg https://cdn.ais-online.de/m2/53/65953/images/04/47826104px2000x2000.jpg https://cdn.ais-online.de/m2/53/65953/images/08/47826108px2000x2000.jpg https://cdn.ais-online.de/m2/53/65953/images/10/47826110px2000x2000.jpg https://cdn.ais-online.de/m2/53/65953/images/12/47826112px2000x2000.jpg https://cdn.ais-online.de/m2/53/65953/images/14/47826114px2000x2000.jpg https://cdn.ais-online.de/m2/53/65953/images/16/47826116px2000x2000.jpg https://cdn.ais-online.de/m2/53/65953/images/18/47826118px2000x2000.jpg https://cdn.ais-online.de/m2/53/65953/images/20/47826120px2000x2000.jpg https://cdn.ais-online.de/m2/53/65953/images/21/47826121px2000x2000.jpg https://cdn.ais-online.de/m2/53/65953/images/23/47826123px2000x2000.jpg https://cdn.ais-online.de/m2/53/65953/images/31/47826131px2000x2000.jpg https://cdn.ais-online.de/m2/53/65953/images/33/47826133px2000x2000.jpg https://cdn.ais-online.de/m2/53/65953/images/37/47826137px2000x2000.jpg https://cdn.ais-online.de/m2/53/65953/images/40/47826140px2000x2000.jpg https://cdn.ais-online.de/m2/53/65953/images/44/47826144px2000x2000.jpg https://cdn.ais-online.de/m2/53/65953/images/46/47826146px2000x2000.jpg https://cdn.ais-online.de/m2/53/65953/images/48/47826148px2000x2000.jpg https://cdn.ais-online.de/m2/53/65953/images/50/47826150px2000x2000.jpg https://cdn.ais-online.de/m2/53/65953/images/54/47826154px2000x2000.jpg https://cdn.ais-online.de/m2/53/65953/images/56/47826156px2000x2000.jpg https://cdn.ais-online.de/m2/53/65953/images/60/47826160px2000x2000.jpg https://cdn.ais-online.de/m2/53/65953/images/66/47826166px2000x2000.jpg https://cdn.ais-online.de/m2/53/65953/images/68/47826168px2000x2000.jpg https://cdn.ais-online.de/m2/53/65953/images/72/47826172px2000x2000.jpg https://cdn.ais-online.de/m2/53/65953/images/74/47826174px2000x2000.jpg https://cdn.ais-online.de/m2/53/65953/images/76/47826176px2000x2000.jpg https://cdn.ais-online.de/m2/53/65953/images/78/47826178px2000x2000.jpg https://cdn.ais-online.de/m2/53/65953/images/82/47826182px2000x2000.jpg https://cdn.ais-online.de/m2/53/65953/images/84/47826184px2000x2000.jpg https://cdn.ais-online.de/m2/53/65953/images/86/47826186px2000x2000.jpg https://cdn.ais-online.de/m2/53/65953/images/88/47826188px2000x2000.jpg https://cdn.ais-online.de/m2/53/65953/images/92/47826192px2000x2000.jpg https://cdn.ais-online.de/m2/53/65953/images/94/47826194px2000x2000.jpg https://cdn.ais-online.de/m2/53/65953/images/98/47826198px2000x2000.jpg https://cdn.ais-online.de/m2/53/65953/images/00/47826200px2000x2000.jpg https://cdn.ais-online.de/m2/53/65953/images/02/47826202px2000x2000.jpg https://cdn.ais-online.de/m2/53/65953/images/04/47826204px2000x2000.jpg https://cdn.ais-online.de/m2/53/65953/images/06/47826206px2000x2000.jpg https://cdn.ais-online.de/m2/53/65953/images/10/47826210px2000x2000.jpg https://cdn.ais-online.de/m2/53/65953/images/12/47826212px2000x2000.jpg https://cdn.ais-online.de/m2/53/65953/images/21/47826221px2000x2000.jpg https://cdn.ais-online.de/m2/53/65953/images/25/47826225px2000x2000.jpg https://cdn.ais-online.de/m2/53/65953/images/27/47826227px2000x2000.jpg https://cdn.ais-online.de/m2/53/65953/images/29/47826229px2000x2000.jpg https://cdn.ais-online.de/m2/53/65953/images/33/47826233px2000x2000.jpg https://cdn.ais-online.de/m2/53/65953/images/36/47826236px2000x2000.jpg https://cdn.ais-online.de/m2/53/65953/images/40/47826240px2000x2000.jpg https://cdn.ais-online.de/m2/53/65953/images/44/47826244px2000x2000.jpg https://cdn.ais-online.de/m2/53/65953/images/46/47826246px2000x2000.jpg https://cdn.ais-online.de/m2/53/65953/images/48/47826248px2000x2000.jpg https://cdn.ais-online.de/m2/53/65953/images/52/47826252px2000x2000.jpg https://cdn.ais-online.de/m2/53/65953/images/54/47826254px2000x2000.jpg https://cdn.ais-online.de/m2/53/65953/images/60/47826260px2000x2000.jpg https://cdn.ais-online.de/m2/53/65953/images/66/47826266px2000x2000.jpg https://cdn.ais-online.de/m2/53/65953/images/68/47826268px2000x2000.jpg
powered by Heinze