## Rockpanel
Rockpanel
Name | HAN | Farbton | Form | Oberfläche | Werkstoff | Breite (mm) | Länge (mm) | Stärke (mm) | Ausführung Bekleidung | Baustoff, Unterkonstruktion | Befestigung | Brandverhalten | Klasse Stoßfestigkeit | Sichtbarkeit Befestigung Bekleidung | Ausdehnungskoeffizient | Gewicht (kg/m²) | Wärmeleitfähigkeit (W/(m*K)) | Zugfestigkeit (N/mm²) | Anwendung hohe Fassade (>10 m) | Anwendung niedrige Fassade (<10m) | Bekleidungsart | Biegezugfestigkeit (f05) [N/mm²] | Farbgebung | Farbton Name | Feuchtigkeitsausdehnungskoeffizient (nach 4 Tagen) [mm/m] | individuelle Kundenabmessung | Lebensdauer | Norm Brandverhalten | Stoßfestigkeitsklasse weicher Stoßkörper (10 J) | Überlackierbar | Wärmeausdehnungskoeffizient [x10^-3 mm/mK] | Bilder
Rockpanel Natural Durable | Natural Durable | nach Hersteller-Farbkarte, natur | rechteckig | unbehandelt | Basalt, Mineral, Steinwolle | 1.200,00 - 1.250,00 | 2.500,00 - 3.050,00 | 10,00 | großformatige Bekleidungselemente, Platte, Vorgehängte hinterlüftete Außenwandbekleidung | Holz | nageln, nieten, schrauben | B-s2, d0 | 4 | sichtbar | 10,50 | 10,50 | 0,37 | 27,00 | Ja | Ja | Tafel | ≥ 27 | natürliche Verwitterung | natürlicher Farbton | 0.302 | optional | BRE Global bestätigte Lebensdauer 60 Jahre/ ETA Lebensdauer 50 Jahre | DIN EN 13501-1 | IV, III | Nein | 10.5 | https://cdn.ais-online.de/m2/53/65953/images/45/42735645px1920x1280.jpg https://cdn.ais-online.de/m2/53/65953/images/47/42735647px1920x2877.jpg https://cdn.ais-online.de/m2/53/65953/images/48/42735648px1920x2877.jpg https://cdn.ais-online.de/m2/53/65953/images/49/42735649px1920x2978.jpg https://cdn.ais-online.de/m2/53/65953/images/50/42735650px1920x2911.jpg https://cdn.ais-online.de/m2/53/65953/images/51/42735651px1920x1923.jpg
powered by Heinze