## Rockpanel
Rockpanel
Name | Farbton | Form | Oberfläche | Werkstoff | Breite (mm) | Länge (mm) | Stärke (mm) | Ausführung Bekleidung | Baustoff, Unterkonstruktion | Befestigung | Brandverhalten | Graustufen-Farbechtheit (ISO 105 A02) | Klasse Stoßfestigkeit | Sichtbarkeit Befestigung Bekleidung | Gewicht (kg/m²) | Wärmeleitfähigkeit (W/(m*K)) | Zugfestigkeit (N/mm²) | Anti-Graffiti-Beschichtung | Anwendung hohe Fassade (>10 m) | Anwendung niedrige Fassade (<10m) | Bekleidungsart | Beschichtung | Biegezugfestigkeit (f05) [N/mm²] | Farbton Name | Feuchtigkeitsausdehnungskoeffizient (nach 4 Tagen) [mm/m] | individuelle Kundenabmessung | Lebensdauer | Norm Brandverhalten | Stoßfestigkeitsklasse weicher Stoßkörper (10 J) | Überlackierbar | Bilder
Rockpanel Stones A2 9 mm | beige, braun, dunkelgrau, dunkelgrün, gelb, grau, hellgrau, rot, schwarz | rechteckig | glatt, strukturiert | Basalt, Mineral, Steinwolle | 1.200,00 - 1.250,00 | 2.500,00 - 3.050,00 | 9,00 | großformatige Bekleidungselemente, Platte, Vorgehängte hinterlüftete Außenwandbekleidung | Aluminium, Holz, Stahl | nageln, nieten, schrauben | A2-s1, d0 | 4 | 4 | sichtbar, verdeckt | 11,25 | 0,55 | 25,50 | Ja | Ja | Ja | Tafel, Stülpschalung | ProtectPlus | ≥ 25.5 | Carrara White ¦ Moonstone Silver ¦ Clystone Grey ¦ Sandstone Ochre ¦ Amber Brown ¦ Bronzite Brown ¦ Coral Red ¦ Quartz Grey ¦ Sapphire Blue ¦ Tourmaline Black ¦ Sandy Beige ¦ Platinum Grey ¦ Ash Grey ¦ Brownish Grey ¦ Iron Grey ¦ Anthracite Green | 0.206 | optional | BRE Global bestätigte Lebensdauer 60 Jahre/ ETA Lebensdauer 50 Jahre | DIN EN 13501-1 | IV, III | Nein | https://cdn.ais-online.de/m2/53/65953/images/51/42735551px1920x1280.jpg https://cdn.ais-online.de/m2/53/65953/images/12/47825912px1500x1500.jpg https://cdn.ais-online.de/m2/53/65953/images/18/47825918px1500x1500.jpg https://cdn.ais-online.de/m2/53/65953/images/40/47825940px1500x1500.jpg https://cdn.ais-online.de/m2/53/65953/images/46/47825946px1500x1500.jpg https://cdn.ais-online.de/m2/53/65953/images/48/47825948px1500x1500.jpg https://cdn.ais-online.de/m2/53/65953/images/90/47826090px1500x1500.jpg https://cdn.ais-online.de/m2/53/65953/images/27/47826127px1500x1500.jpg https://cdn.ais-online.de/m2/53/65953/images/64/47826164px1500x1500.jpg https://cdn.ais-online.de/m2/53/65953/images/14/47826214px1499x1500.jpg https://cdn.ais-online.de/m2/53/65953/images/18/47826218px1500x1500.jpg https://cdn.ais-online.de/m2/53/65953/images/38/47826238px1500x1500.jpg https://cdn.ais-online.de/m2/53/65953/images/42/47826242px1500x1500.jpg https://cdn.ais-online.de/m2/53/65953/images/50/47826250px1500x1500.jpg https://cdn.ais-online.de/m2/53/65953/images/56/47826256px1500x1500.jpg
powered by Heinze