## Rockpanel
Rockpanel
Name | HAN | Farbton | Form | Oberfläche | Werkstoff | Breite (mm) | Länge (mm) | Stärke (mm) | Ausführung Bekleidung | Baustoff, Unterkonstruktion | Befestigung | Brandverhalten | Graustufen-Farbechtheit (ISO 105 A02) | Sichtbarkeit Befestigung Bekleidung | Ausdehnungskoeffizient | Gewicht (kg/m²) | sd-Wert (m) | Wärmeleitfähigkeit (W/(m*K)) | Zugfestigkeit (N/mm²) | Anwendung hohe Fassade (>10 m) | Anwendung niedrige Fassade (<10m) | Bekleidungsart | Beschichtung | Biegezugfestigkeit (f05) [N/mm²] | Feuchtigkeitsausdehnungskoeffizient (nach 4 Tagen) [mm/m] | Lebensdauer | Norm Brandverhalten | Überlackierbar | Wärmeausdehnungskoeffizient [x10^-3 mm/mK] | Farbton RAL | Bilder
Rockpanel Uni | Uni | anthrazit, beige, braun, dunkelblau, dunkelgrau, grau, hellgrau | rechteckig | beschichtet | Basalt, Mineral, Steinwolle | 1.200,00 | 2.500,00 - 3.050,00 | 6,00 | Platte, Vorgehängte hinterlüftete Außenwandbekleidung | Holz | nageln, schrauben | B, d0, s2 | 3 | sichtbar | 10,50 | 6,30 | 1,80 | 0,37 | 24,00 | Nein | Ja | Tafel | Farbe | ≥ 24 | 0.303 | BRE Global bestätigte Lebensdauer 60 Jahre/ ETA Lebensdauer 50 Jahre | DIN EN 13501-1 | Ja | 10.5 | RAL 5011 ¦ RAL 6009 ¦ RAL 7004 ¦ RAL 7016 ¦ RAL 7022 ¦ RAL 7030 ¦ RAL 7035 ¦ RAL 7037 ¦ RAL 7039 ¦ RAL 9001 ¦ RAL 9005 ¦ RAL 9010 ¦ RAL 9016 | https://cdn.ais-online.de/m2/53/65953/images/64/42735664px1920x1280.jpg https://cdn.ais-online.de/m2/53/65953/images/61/42735661px662x500.jpg https://cdn.ais-online.de/m2/53/65953/images/62/42735662px772x500.jpg https://cdn.ais-online.de/m2/53/65953/images/63/42735663px1200x800.jpg https://cdn.ais-online.de/m2/53/65953/images/65/42735665px1920x1280.jpg https://cdn.ais-online.de/m2/53/65953/images/66/42735666px1920x1280.jpg https://cdn.ais-online.de/m2/53/65953/images/67/42735667px1920x1278.jpg https://cdn.ais-online.de/m2/53/65953/images/68/42735668px1920x1289.jpg
powered by Heinze