## Rockpanel
Rockpanel
Name | Farbton | Form | Oberfläche | Werkstoff | Breite (mm) | Länge (mm) | Stärke (mm) | Ausführung Bekleidung | Baustoff, Unterkonstruktion | Befestigung | Brandverhalten | Graustufen-Farbechtheit (ISO 105 A02) | Klasse Stoßfestigkeit | Sichtbarkeit Befestigung Bekleidung | Gewicht (kg/m²) | Wärmeleitfähigkeit (W/(m*K)) | Zugfestigkeit (N/mm²) | Anti-Graffiti-Beschichtung | Anwendung hohe Fassade (>10 m) | Anwendung niedrige Fassade (<10m) | Bekleidungsart | Beschichtung | Biegezugfestigkeit (f05) [N/mm²] | Farbton Name | individuelle Kundenabmessung | Lebensdauer | Norm Brandverhalten | Stoßfestigkeitsklasse weicher Stoßkörper (10 J) | Überlackierbar | Bilder
Rockpanel Woods A2 9 mm | Holzart/Holzdekor, nach Hersteller-Farbkarte | rechteckig | beschichtet, matt | Basalt, Mineral, Steinwolle | 1.200,00 - 1.250,00 | 2.500,00 - 3.050,00 | 9,00 | großformatige Bekleidungselemente, Platte, Vorgehängte hinterlüftete Außenwandbekleidung | Aluminium, Holz, Stahl | nageln, nieten, schrauben | A2-s1, d0 | 4 | 4 | sichtbar, verdeckt | 11,25 | 0,55 | 25,50 | Ja | Ja | Ja | Tafel, Stülpschalung | ProtectPlus | ≥ 25.5 | Caramel Oak ¦ Black Oak ¦ Rhinestone Oak ¦ Slate Oak ¦ Carbon Oak ¦ Marble Oak ¦ Ceramic Oak ¦ Ebony Slate ¦ Ebony Granite ¦ Ebony Limestone ¦ Ebony Marble ¦ Ebony Agate ¦ Buche ¦ Teak ¦ Erle ¦ Eiche ¦ Kirsche ¦ Mahagoni ¦ Merbau | optional | BRE Global bestätigte Lebensdauer 60 Jahre/ ETA Lebensdauer 50 Jahre | DIN EN 13501-1 | IV, III | Nein | https://cdn.ais-online.de/m2/53/65953/images/34/42735634px1620x1080.jpg https://cdn.ais-online.de/m2/53/65953/images/20/47825920px2000x2000.jpg https://cdn.ais-online.de/m2/53/65953/images/26/47825926px2000x2000.jpg https://cdn.ais-online.de/m2/53/65953/images/36/47825936px1500x1500.jpg https://cdn.ais-online.de/m2/53/65953/images/52/47825952px2000x2000.jpg https://cdn.ais-online.de/m2/53/65953/images/72/47825972px2000x2000.jpg https://cdn.ais-online.de/m2/53/65953/images/10/47826010px2000x2000.jpg https://cdn.ais-online.de/m2/53/65953/images/35/47826035px2000x2000.jpg https://cdn.ais-online.de/m2/53/65953/images/50/47826050px2000x2000.jpg https://cdn.ais-online.de/m2/53/65953/images/58/47826058px2000x2000.jpg https://cdn.ais-online.de/m2/53/65953/images/62/47826062px2000x2000.jpg https://cdn.ais-online.de/m2/53/65953/images/02/47826102px2000x2000.jpg https://cdn.ais-online.de/m2/53/65953/images/06/47826106px2000x2000.jpg https://cdn.ais-online.de/m2/53/65953/images/29/47826129px2000x2000.jpg https://cdn.ais-online.de/m2/53/65953/images/35/47826135px1500x1500.jpg https://cdn.ais-online.de/m2/53/65953/images/08/47826208px2000x2000.jpg https://cdn.ais-online.de/m2/53/65953/images/16/47826216px2000x2000.jpg https://cdn.ais-online.de/m2/53/65953/images/23/47826223px2000x2000.jpg https://cdn.ais-online.de/m2/53/65953/images/64/47826264px2000x2000.jpg
powered by Heinze