## Royal Mosa
Royal Mosa
Name | HAN | Farbton | Oberfläche | Produkt | Werkstoff | Breite (mm) | Dicke (mm) | Länge (mm) | Brandverhalten | Chemische Beständigkeit | Klassifizierung Keramik | Biegefestigkeit (N/mm²) | Bruchlast (N) | Farbcode | Reflexionsgrad (%) | Farbton | Serie | Bilder
Mosa Classics Foxtrot Wandfliesenformteil |  | nach Hersteller-Farbkarte, schwarz, weiß | glänzend, glasiert | Abdeck, Bordüre, Fliese, Formteil | Keramik | 25,00 - 150,00 | 6,80 | 150,00 | A1 | chemikalienbeständig gem. Herstellerangabe | glasiert, DIN EN 14411 BIII | 16,00 | 300,00 | 7.820,00 - 7.851,00 | 67,00 | elfenbein, schwarz | Classics Foxtrot | https://cdn.ais-online.de/m2/81/63681/images/83/44210883px348x348.jpg
Mosa Classics Foxtrot Wandfliesenformteil 7820HA Eckabdeck glänzend Dessin elfenbein 15 × 15 cm (6,8 mm) | 7820HA1515 | nach Hersteller-Farbkarte, schwarz, weiß | glänzend, glasiert | Abdeck, Bordüre, Fliese, Formteil | Keramik | 25,00 - 150,00 | 6,80 | 150,00 | A1 | chemikalienbeständig gem. Herstellerangabe | glasiert, DIN EN 14411 BIII | 16,00 | 300,00 | 7.820,00 - 7.851,00 | 67,00 | elfenbein, schwarz | Classics Foxtrot | https://cdn.ais-online.de/m2/81/63681/images/83/44210883px348x348.jpg
Mosa Classics Foxtrot Wandfliesenformteil 7820RA Randabdeck glänzend Dessin elfenbein 15 × 15 cm (6,8 mm) | 7820RA1515 | nach Hersteller-Farbkarte, schwarz, weiß | glänzend, glasiert | Abdeck, Bordüre, Fliese, Formteil | Keramik | 25,00 - 150,00 | 6,80 | 150,00 | A1 | chemikalienbeständig gem. Herstellerangabe | glasiert, DIN EN 14411 BIII | 16,00 | 300,00 | 7.820,00 - 7.851,00 | 67,00 | elfenbein, schwarz | Classics Foxtrot | https://cdn.ais-online.de/m2/81/63681/images/83/44210883px348x348.jpg
Mosa Classics Foxtrot Wandfliesenformteil 7851 Bordüre glänzend Uni schwarz 15 × 2,5 cm (6,8 mm) | 7851-153 | nach Hersteller-Farbkarte, schwarz, weiß | glänzend, glasiert | Abdeck, Bordüre, Fliese, Formteil | Keramik | 25,00 - 150,00 | 6,80 | 150,00 | A1 | chemikalienbeständig gem. Herstellerangabe | glasiert, DIN EN 14411 BIII | 16,00 | 300,00 | 7.820,00 - 7.851,00 | 67,00 | elfenbein, schwarz | Classics Foxtrot | https://cdn.ais-online.de/m2/81/63681/images/83/44210883px348x348.jpg
powered by Heinze