## Royal Mosa
Royal Mosa
Name | HAN | Anwendungsbereich | Farbton | Oberfläche | Produkt | Werkstoff | Breite (mm) | Dicke (mm) | Länge (mm) | Brandverhalten | Chemische Beständigkeit | Klassifizierung Keramik | Bruchlast (N) | Fugenbreite (mm) | Reflexionsgrad (%) | Farbton | Serie | Farbcode | Bilder
Mosa Classics Kho Liang Ie Collection Wandfliese 16903 glänzend Dessin weiß 10 × 10 cm (7,8 mm) | 16903-1010 | Büro und Verwaltung, Gewerbliche Flächen, Handel und Ausstellung, Hotel und Gastronomie, Wohnungsbau | nach Hersteller-Farbkarte, weiß | glänzend, glasiert | Fliese | Keramik | 100,00 | 7,80 | 100,00 | A1 | chemikalienbeständig gem. Herstellerangabe | glasiert, DIN EN 14411 BIII | 600,00 | 3,00 | 85,00 | weiß | Classics Kho Liang Ie Collection | 16903 | https://cdn.ais-online.de/m2/81/63681/images/19/44211019px348x348.jpg https://cdn.ais-online.de/m2/81/63681/images/58/44210658px600x605.jpg
powered by Heinze