## SAINT-GOBAIN ISOVER
SAINT-GOBAIN ISOVER
Name | GTIN | HAN | Anwendungsgebiet Wärmedämmstoff | Ausführung | Farbton | Werkstoff | Breite (mm) | Länge (mm) | Stärke (mm) | Brandverhalten | Kaschierung | Risikominimierung BNB 1.1.6 | Schalldämmgruppe | Status BNB (Bewertungssystem Nachhaltiges Bauen) | Wärmeleitfähigkeitsstufe | Bemessungswert Wärmeleitfähigkeit (W/(m*K)) | dynamische Steifigkeit (MN/m³) | max. Temperaturbeständigkeit Peakbelastung (°C) | Nennwert der Wärmeleitfähigkeit (W/(m*K)) | R-Wert (m²*K/W) | Spezifische Wärmekapazität c (J/(kg*K)) | Wasserdampfdiffusionswiderstandszahl | QNG Pos. nach Katalog 313 | BNB Pos. nach Katalog 1.1.6 | Bilder
Akustic EP 1 1250x600x20mm Estrich-Dämmplatte | 4003973035174 | 7830820 | DES | Platte | beige | Glaswolle | 600,00 | 1.250,00 | 20,00 | A2-s1, d0 | unkaschiert | 5 von 5 | sh - erhöhte Zusammendrückbarkeit | erfüllt | 032 | 0,03 | 10,00 | 150,00 | 0,03 | 0,00 | 1.030,00 | 1,00 | 123 | 36b | https://cdn.ais-online.de/m2/61/65361/images/63/48342963px2245x2170.webp https://cdn.ais-online.de/m2/61/65361/images/86/48342486px500x503.jpg https://cdn.ais-online.de/m2/61/65361/images/88/48342588px500x503.jpg
powered by Heinze