## SAINT-GOBAIN ISOVER
SAINT-GOBAIN ISOVER
Name | GTIN | HAN | Anwendungsgebiet Wärmedämmstoff | Ausführung | Farbton | Werkstoff | Breite (mm) | Länge (mm) | Stärke (mm) | Brandverhalten | Kaschierung | Risikominimierung BNB 1.1.6 | Schalldämmgruppe | Status BNB (Bewertungssystem Nachhaltiges Bauen) | Wärmeleitfähigkeitsstufe | Bemessungswert Wärmeleitfähigkeit (W/(m*K)) | dynamische Steifigkeit (MN/m³) | max. Temperaturbeständigkeit Peakbelastung (°C) | Nennwert der Wärmeleitfähigkeit (W/(m*K)) | Spezifische Wärmekapazität c (J/(kg*K)) | Wasserdampfdiffusionswiderstandszahl | QNG Pos. nach Katalog 313 | BNB Pos. nach Katalog 1.1.6 | Bilder
Akustic EP 3 1200x625x30mm Estrich-Dämmplatte | 4003973035334 | 7086230 | DES | Platte | gelb, grün | Steinwolle | 625,00 | 1.200,00 | 30,00 | A1 | unkaschiert | 5 von 5 | sg - geringe Zusammendrückbarkeit | erfüllt | 040 | 0,04 | 50,00 | 150,00 | 0,04 | 1.030,00 | 1,00 | 123 | 36b | https://cdn.ais-online.de/m2/61/65361/images/81/48342981px2696x2401.webp https://cdn.ais-online.de/m2/61/65361/images/76/48342576px500x503.jpg
powered by Heinze