## SAINT-GOBAIN ISOVER
SAINT-GOBAIN ISOVER
Name | GTIN | HAN | Anwendungsgebiet Wärmedämmstoff | Ausführung | Farbton | Werkstoff | Breite (mm) | Länge (mm) | Stärke (mm) | Brandverhalten | Kaschierung | Risikominimierung BNB 1.1.6 | Schalldämmgruppe | Status BNB (Bewertungssystem Nachhaltiges Bauen) | Wärmeleitfähigkeitsstufe | Bemessungswert Wärmeleitfähigkeit (W/(m*K)) | dynamische Steifigkeit (MN/m³) | max. Temperaturbeständigkeit Peakbelastung (°C) | Nennwert der Wärmeleitfähigkeit (W/(m*K)) | Spezifische Wärmekapazität c (J/(kg*K)) | Wasserdampfdiffusionswiderstandszahl | QNG Pos. nach Katalog 313 | BNB Pos. nach Katalog 1.1.6 | Bilder
Akustic EP 5 1200x625x25mm Estrich-Dämmplatte | 4003973044367 | 7085225 | DES | Platte | gelb, grün | Steinwolle | 625,00 | 1.200,00 | 25,00 | A1 | unkaschiert | 5 von 5 | sh - erhöhte Zusammendrückbarkeit | erfüllt | 035 | 0,04 | 15,00 | 150,00 | 0,03 | 1.030,00 | 1,00 | 123 | 36b | https://cdn.ais-online.de/m2/61/65361/images/98/48342898px1925x2151.webp https://cdn.ais-online.de/m2/61/65361/images/70/48342470px500x503.jpg
powered by Heinze