## SAINT-GOBAIN ISOVER
SAINT-GOBAIN ISOVER
Name | GTIN | HAN | Anwendungsgebiet Wärmedämmstoff | Ausführung | Farbton | Werkstoff | Breite (mm) | Länge (mm) | Stärke (mm) | Brandverhalten | Feuchteverhalten Dämmstoff | Kaschierung | Risikominimierung BNB 1.1.6 | Schalldämmgruppe | Status BNB (Bewertungssystem Nachhaltiges Bauen) | Wärmeleitfähigkeitsstufe | Bemessungswert Wärmeleitfähigkeit (W/(m*K)) | max. Temperaturbeständigkeit Peakbelastung (°C) | Nennwert der Wärmeleitfähigkeit (W/(m*K)) | Spezifische Wärmekapazität c (J/(kg*K)) | Wasserdampfdiffusionswiderstandszahl | QNG Pos. nach Katalog 313 | BNB Pos. nach Katalog 1.1.6 | längenspezifischer Strömungswiderstand | Bilder
Akustic HWP 2 1900x1200x40mm Haustrennwand-Platte | 4003973326951 | 7083440 | WTH | Platte | gelb, grün | Steinwolle | 1.200,00 | 1.900,00 | 40,00 | A1 | durchgehend Wasser abweisend, WL (P) - langzeitige Wasseraufnahme | unkaschiert | 5 von 5 | sh - erhöhte Zusammendrückbarkeit | erfüllt | 035 | 0,04 | 150,00 | 0,03 | 1.030,00 | 1,00 | 123 | 36b | 15 kPa/m² | https://cdn.ais-online.de/m2/61/65361/images/27/48342927px1516x840.webp https://cdn.ais-online.de/m2/61/65361/images/55/48342455px500x503.jpg
powered by Heinze