## SAINT-GOBAIN ISOVER
SAINT-GOBAIN ISOVER
Name | GTIN | HAN | Anwendungsgebiet Wärmedämmstoff | Ausführung | Werkstoff | Breite (mm) | Länge (mm) | Stärke (mm) | Brandverhalten | Kaschierung | Risikominimierung BNB 1.1.6 | Status BNB (Bewertungssystem Nachhaltiges Bauen) | Wärmeleitfähigkeitsstufe | Bemessungswert Wärmeleitfähigkeit (W/(m*K)) | max. Temperaturbeständigkeit Peakbelastung (°C) | Nennwert der Wärmeleitfähigkeit (W/(m*K)) | Spezifische Wärmekapazität c (J/(kg*K)) | Wasserdampfdiffusionswiderstandszahl | QNG Pos. nach Katalog 313 | BNB Pos. nach Katalog 1.1.6 | längenspezifischer Strömungswiderstand | Bilder
Akustic TP 1 Lanaé 1250x625x50mm Trennwand-Platte | 4003973330590 | 7830150 | DI, WH, WTR | Platte | Glaswolle | 625,00 | 1.250,00 | 50,00 | A1 | unkaschiert | 5 von 5 | erfüllt | 040 | 0,04 | 150,00 | 0,04 | 1.030,00 | 1,00 | 123 | 36b | 5 kPa/m² | https://cdn.ais-online.de/m2/61/65361/images/01/48538601px2392x2282.jpg https://cdn.ais-online.de/m2/61/65361/images/72/48434172px7889x5917.jpg
powered by Heinze