## SAINT-GOBAIN ISOVER
SAINT-GOBAIN ISOVER
Name | GTIN | HAN | Anwendungsgebiet Wärmedämmstoff | Ausführung | Feuerwiderstandsklasse | Werkstoff | Breite (mm) | Länge (mm) | Stärke (mm) | Brandverhalten | Druckbelastbarkeitsstufe | Kaschierung | Wärmeleitfähigkeitsstufe | Bemessungswert Wärmeleitfähigkeit (W/(m*K)) | längenspezifischer Strömungswiderstand (kPa/m²) | max. Temperaturbeständigkeit Peakbelastung (°C) | Nennwert der Wärmeleitfähigkeit (W/(m*K)) | Spezifische Wärmekapazität c (J/(kg*K)) | Wasserdampfdiffusionswiderstandszahl | Bilder
Integra ZKF 1-034 Lanaé 2300x1200x280mm Zwischensparren-Klemmfilz | 4003973328092 | 7822128 | DAD, DZ, WH | Rolle | F 30 - B, F 90 - B | Glaswolle | 1.200,00 | 2.300,00 | 280,00 | A1 | dk - keine Druckbelastbarkeit | unkaschiert | 035 | 0,04 | 10,00 | 150,00 | 0,03 | 1.030,00 | 1,00 | https://cdn.ais-online.de/m2/61/65361/images/87/48538587px5141x5712.webp https://cdn.ais-online.de/m2/61/65361/images/71/48434171px8242x6181.jpg
powered by Heinze