## SAINT-GOBAIN ISOVER
SAINT-GOBAIN ISOVER
Name | GTIN | HAN | Anwendungsgebiet Wärmedämmstoff | Ausführung | Werkstoff | Breite (mm) | Länge (mm) | Stärke (mm) | Brandverhalten | Druckbelastbarkeitsstufe | Kaschierung | Risikominimierung BNB 1.1.6 | Status BNB (Bewertungssystem Nachhaltiges Bauen) | Wärmeleitfähigkeitsstufe | Werkstoff Kaschierung, Beschichtung | Bemessungswert Wärmeleitfähigkeit (W/(m*K)) | Gewicht (kg) | längenspezifischer Strömungswiderstand (kPa/m²) | Nennwert der Wärmeleitfähigkeit (W/(m*K)) | Spezifische Wärmekapazität c (J/(kg*K)) | Wasserdampfdiffusionswiderstandszahl | QNG Pos. nach Katalog 313 | BNB Pos. nach Katalog 1.1.6 | Bilder
ISOVER Aufsparren-Sanierungsplatte ULTIMATE AP Supra-031 |  |  | DAD, WAB, WH | Platte | Steinwolle | 600,00 | 1.900,00 | 60,00 - 120,00 | A1 | dk - keine Druckbelastbarkeit | beidseitig | 5 von 5 | erfüllt | 032 | Glasvlies | 0,03 | 3,90 - 8,89 | 50,00 | 0,03 | 1.030,00 | 1,00 | 123 | 36b | https://cdn.ais-online.de/m2/61/65361/images/86/48323986px500x375.jpg https://cdn.ais-online.de/m2/61/65361/images/24/48798424px500x375.jpg https://cdn.ais-online.de/m2/61/65361/images/43/48342843px3085x2155.webp https://cdn.ais-online.de/m2/61/65361/images/12/48342512px500x503.jpg https://cdn.ais-online.de/m2/61/65361/images/68/48342568px2550x1700.jpg
ULTIMATE AP Supra-031 1900x600x100mm Aufsparren-Sanierungsplatte | 4003973108052 | 7912610 | DAD, WAB, WH | Platte | Steinwolle | 600,00 | 1.900,00 | 60,00 - 120,00 | A1 | dk - keine Druckbelastbarkeit | beidseitig | 5 von 5 | erfüllt | 032 | Glasvlies | 0,03 | 3,90 - 8,89 | 50,00 | 0,03 | 1.030,00 | 1,00 | 123 | 36b | https://cdn.ais-online.de/m2/61/65361/images/86/48323986px500x375.jpg https://cdn.ais-online.de/m2/61/65361/images/24/48798424px500x375.jpg https://cdn.ais-online.de/m2/61/65361/images/12/48342512px500x503.jpg https://cdn.ais-online.de/m2/61/65361/images/68/48342568px2550x1700.jpg
ULTIMATE AP Supra-031 1900x600x120mm Aufsparren-Sanierungsplatte | 4003973108069 | 7912612 | DAD, WAB, WH | Platte | Steinwolle | 600,00 | 1.900,00 | 60,00 - 120,00 | A1 | dk - keine Druckbelastbarkeit | beidseitig | 5 von 5 | erfüllt | 032 | Glasvlies | 0,03 | 3,90 - 8,89 | 50,00 | 0,03 | 1.030,00 | 1,00 | 123 | 36b | https://cdn.ais-online.de/m2/61/65361/images/86/48323986px500x375.jpg https://cdn.ais-online.de/m2/61/65361/images/24/48798424px500x375.jpg https://cdn.ais-online.de/m2/61/65361/images/12/48342512px500x503.jpg https://cdn.ais-online.de/m2/61/65361/images/68/48342568px2550x1700.jpg
ULTIMATE AP Supra-031 1900x600x60mm Aufsparren-Sanierungsplatte | 4003973108038 | 7912660 | DAD, WAB, WH | Platte | Steinwolle | 600,00 | 1.900,00 | 60,00 - 120,00 | A1 | dk - keine Druckbelastbarkeit | beidseitig | 5 von 5 | erfüllt | 032 | Glasvlies | 0,03 | 3,90 - 8,89 | 50,00 | 0,03 | 1.030,00 | 1,00 | 123 | 36b | https://cdn.ais-online.de/m2/61/65361/images/86/48323986px500x375.jpg https://cdn.ais-online.de/m2/61/65361/images/24/48798424px500x375.jpg https://cdn.ais-online.de/m2/61/65361/images/12/48342512px500x503.jpg https://cdn.ais-online.de/m2/61/65361/images/68/48342568px2550x1700.jpg
ULTIMATE AP Supra-031 1900x600x80mm Aufsparren-Sanierungsplatte | 4003973108045 | 7912680 | DAD, WAB, WH | Platte | Steinwolle | 600,00 | 1.900,00 | 60,00 - 120,00 | A1 | dk - keine Druckbelastbarkeit | beidseitig | 5 von 5 | erfüllt | 032 | Glasvlies | 0,03 | 3,90 - 8,89 | 50,00 | 0,03 | 1.030,00 | 1,00 | 123 | 36b | https://cdn.ais-online.de/m2/61/65361/images/86/48323986px500x375.jpg https://cdn.ais-online.de/m2/61/65361/images/24/48798424px500x375.jpg https://cdn.ais-online.de/m2/61/65361/images/12/48342512px500x503.jpg https://cdn.ais-online.de/m2/61/65361/images/68/48342568px2550x1700.jpg
ULTIMATE AP Supra-031 MiniPack K 1900x600x100mm Aufsparren-Sanierungsplatte | 4003973108137 | 7912810 | DAD, WAB, WH | Platte | Steinwolle | 600,00 | 1.900,00 | 60,00 - 120,00 | A1 | dk - keine Druckbelastbarkeit | beidseitig | 5 von 5 | erfüllt | 032 | Glasvlies | 0,03 | 3,90 - 8,89 | 50,00 | 0,03 | 1.030,00 | 1,00 | 123 | 36b | https://cdn.ais-online.de/m2/61/65361/images/43/48342843px3085x2155.webp https://cdn.ais-online.de/m2/61/65361/images/68/48342568px2550x1700.jpg
ULTIMATE AP Supra-031 MiniPack K 1900x600x120mm Aufsparren-Sanierungsplatte | 4003973108144 | 7912812 | DAD, WAB, WH | Platte | Steinwolle | 600,00 | 1.900,00 | 60,00 - 120,00 | A1 | dk - keine Druckbelastbarkeit | beidseitig | 5 von 5 | erfüllt | 032 | Glasvlies | 0,03 | 3,90 - 8,89 | 50,00 | 0,03 | 1.030,00 | 1,00 | 123 | 36b | https://cdn.ais-online.de/m2/61/65361/images/43/48342843px3085x2155.webp https://cdn.ais-online.de/m2/61/65361/images/68/48342568px2550x1700.jpg
ULTIMATE AP Supra-031 MiniPack K 1900x600x60mm Aufsparren-Sanierungsplatte | 4003973108113 | 7912860 | DAD, WAB, WH | Platte | Steinwolle | 600,00 | 1.900,00 | 60,00 - 120,00 | A1 | dk - keine Druckbelastbarkeit | beidseitig | 5 von 5 | erfüllt | 032 | Glasvlies | 0,03 | 3,90 - 8,89 | 50,00 | 0,03 | 1.030,00 | 1,00 | 123 | 36b | https://cdn.ais-online.de/m2/61/65361/images/43/48342843px3085x2155.webp https://cdn.ais-online.de/m2/61/65361/images/68/48342568px2550x1700.jpg
ULTIMATE AP Supra-031 MiniPack K 1900x600x80mm Aufsparren-Sanierungsplatte | 4003973108120 | 7912880 | DAD, WAB, WH | Platte | Steinwolle | 600,00 | 1.900,00 | 60,00 - 120,00 | A1 | dk - keine Druckbelastbarkeit | beidseitig | 5 von 5 | erfüllt | 032 | Glasvlies | 0,03 | 3,90 - 8,89 | 50,00 | 0,03 | 1.030,00 | 1,00 | 123 | 36b | https://cdn.ais-online.de/m2/61/65361/images/43/48342843px3085x2155.webp https://cdn.ais-online.de/m2/61/65361/images/68/48342568px2550x1700.jpg
powered by Heinze