## SAINT-GOBAIN ISOVER
SAINT-GOBAIN ISOVER
Name | GTIN | HAN | Feuerwiderstandsklasse | Werkstoff | Länge (mm) | Stärke (mm) | Brandverhalten | Feuchteverhalten Dämmstoff | Kaschierung | Risikominimierung BNB 1.1.6 | Status BNB (Bewertungssystem Nachhaltiges Bauen) | Wärmeleitfähigkeitsstufe | Werkstoff Kaschierung, Beschichtung | Außendurchmesser Rohr (mm) | Nennwert der Wärmeleitfähigkeit (W/(m*K)) | sd-Wert (m) | Spezifische Wärmekapazität c (J/(kg*K)) | QNG Pos. nach Katalog 313 | BNB Pos. nach Katalog 1.1.6 | Bilder
ISOVER Brandschutz-Mineralwolleschale U Protect Pipe Section Alu2 30 |  |  | F 120, F 90 | Glaswolle, Steinwolle | 1.200,00 | 30,00 | A2L-s1, d0 | durchgehend Wasser abweisend | einseitig | 5 von 5 | erfüllt | 035 | Aluminiumfolie mit Gitternetzverstärkung | 15,00 - 273,00 | 0,06 - 0,09 | 200,00 | 1.030,00 | 123 | 36b | https://cdn.ais-online.de/m2/61/65361/images/80/48323980px413x275.jpg https://cdn.ais-online.de/m2/61/65361/images/93/48798293px2953x2081.jpg https://cdn.ais-online.de/m2/61/65361/images/48/48342448px2551x1673.jpg
U PROTECT Pipe Section Alu2 30 102 1200x102x30mm Mineralwolleschale | 4003973092979 | 7493102 | F 120, F 90 | Glaswolle, Steinwolle | 1.200,00 | 30,00 | A2L-s1, d0 | durchgehend Wasser abweisend | einseitig | 5 von 5 | erfüllt | 035 | Aluminiumfolie mit Gitternetzverstärkung | 15,00 - 273,00 | 0,06 - 0,09 | 200,00 | 1.030,00 | 123 | 36b | https://cdn.ais-online.de/m2/61/65361/images/80/48323980px413x275.jpg https://cdn.ais-online.de/m2/61/65361/images/93/48798293px2953x2081.jpg https://cdn.ais-online.de/m2/61/65361/images/48/48342448px2551x1673.jpg
U PROTECT Pipe Section Alu2 30 108 1200x108x30mm Mineralwolleschale | 4003973097004 | 7493108 | F 120, F 90 | Glaswolle, Steinwolle | 1.200,00 | 30,00 | A2L-s1, d0 | durchgehend Wasser abweisend | einseitig | 5 von 5 | erfüllt | 035 | Aluminiumfolie mit Gitternetzverstärkung | 15,00 - 273,00 | 0,06 - 0,09 | 200,00 | 1.030,00 | 123 | 36b | https://cdn.ais-online.de/m2/61/65361/images/80/48323980px413x275.jpg https://cdn.ais-online.de/m2/61/65361/images/93/48798293px2953x2081.jpg https://cdn.ais-online.de/m2/61/65361/images/48/48342448px2551x1673.jpg
U PROTECT Pipe Section Alu2 30 114 1200x114x30mm Mineralwolleschale | 4003973097011 | 7493114 | F 120, F 90 | Glaswolle, Steinwolle | 1.200,00 | 30,00 | A2L-s1, d0 | durchgehend Wasser abweisend | einseitig | 5 von 5 | erfüllt | 035 | Aluminiumfolie mit Gitternetzverstärkung | 15,00 - 273,00 | 0,06 - 0,09 | 200,00 | 1.030,00 | 123 | 36b | https://cdn.ais-online.de/m2/61/65361/images/80/48323980px413x275.jpg https://cdn.ais-online.de/m2/61/65361/images/93/48798293px2953x2081.jpg https://cdn.ais-online.de/m2/61/65361/images/48/48342448px2551x1673.jpg
U PROTECT Pipe Section Alu2 30 133 1200x133x30mm Mineralwolleschale | 4003973097028 | 7493133 | F 120, F 90 | Glaswolle, Steinwolle | 1.200,00 | 30,00 | A2L-s1, d0 | durchgehend Wasser abweisend | einseitig | 5 von 5 | erfüllt | 035 | Aluminiumfolie mit Gitternetzverstärkung | 15,00 - 273,00 | 0,06 - 0,09 | 200,00 | 1.030,00 | 123 | 36b | https://cdn.ais-online.de/m2/61/65361/images/80/48323980px413x275.jpg https://cdn.ais-online.de/m2/61/65361/images/93/48798293px2953x2081.jpg https://cdn.ais-online.de/m2/61/65361/images/48/48342448px2551x1673.jpg
U PROTECT Pipe Section Alu2 30 140 1200x140x30mm Mineralwolleschale | 4003973097035 | 7493140 | F 120, F 90 | Glaswolle, Steinwolle | 1.200,00 | 30,00 | A2L-s1, d0 | durchgehend Wasser abweisend | einseitig | 5 von 5 | erfüllt | 035 | Aluminiumfolie mit Gitternetzverstärkung | 15,00 - 273,00 | 0,06 - 0,09 | 200,00 | 1.030,00 | 123 | 36b | https://cdn.ais-online.de/m2/61/65361/images/80/48323980px413x275.jpg https://cdn.ais-online.de/m2/61/65361/images/93/48798293px2953x2081.jpg https://cdn.ais-online.de/m2/61/65361/images/48/48342448px2551x1673.jpg
U PROTECT Pipe Section Alu2 30 15 1200x15x30mm Mineralwolleschale | 4003973095314 | 7493015 | F 120, F 90 | Glaswolle, Steinwolle | 1.200,00 | 30,00 | A2L-s1, d0 | durchgehend Wasser abweisend | einseitig | 5 von 5 | erfüllt | 035 | Aluminiumfolie mit Gitternetzverstärkung | 15,00 - 273,00 | 0,06 - 0,09 | 200,00 | 1.030,00 | 123 | 36b | https://cdn.ais-online.de/m2/61/65361/images/80/48323980px413x275.jpg https://cdn.ais-online.de/m2/61/65361/images/93/48798293px2953x2081.jpg https://cdn.ais-online.de/m2/61/65361/images/48/48342448px2551x1673.jpg
U PROTECT Pipe Section Alu2 30 159 1200x159x30mm Mineralwolleschale | 4003973097042 | 7493159 | F 120, F 90 | Glaswolle, Steinwolle | 1.200,00 | 30,00 | A2L-s1, d0 | durchgehend Wasser abweisend | einseitig | 5 von 5 | erfüllt | 035 | Aluminiumfolie mit Gitternetzverstärkung | 15,00 - 273,00 | 0,06 - 0,09 | 200,00 | 1.030,00 | 123 | 36b | https://cdn.ais-online.de/m2/61/65361/images/80/48323980px413x275.jpg https://cdn.ais-online.de/m2/61/65361/images/93/48798293px2953x2081.jpg https://cdn.ais-online.de/m2/61/65361/images/48/48342448px2551x1673.jpg
U PROTECT Pipe Section Alu2 30 168 1200x168x30mm Mineralwolleschale | 4003973097059 | 7493168 | F 120, F 90 | Glaswolle, Steinwolle | 1.200,00 | 30,00 | A2L-s1, d0 | durchgehend Wasser abweisend | einseitig | 5 von 5 | erfüllt | 035 | Aluminiumfolie mit Gitternetzverstärkung | 15,00 - 273,00 | 0,06 - 0,09 | 200,00 | 1.030,00 | 123 | 36b | https://cdn.ais-online.de/m2/61/65361/images/80/48323980px413x275.jpg https://cdn.ais-online.de/m2/61/65361/images/93/48798293px2953x2081.jpg https://cdn.ais-online.de/m2/61/65361/images/48/48342448px2551x1673.jpg
U PROTECT Pipe Section Alu2 30 18 1200x18x30mm Mineralwolleschale | 4003973084363 | 7493018 | F 120, F 90 | Glaswolle, Steinwolle | 1.200,00 | 30,00 | A2L-s1, d0 | durchgehend Wasser abweisend | einseitig | 5 von 5 | erfüllt | 035 | Aluminiumfolie mit Gitternetzverstärkung | 15,00 - 273,00 | 0,06 - 0,09 | 200,00 | 1.030,00 | 123 | 36b | https://cdn.ais-online.de/m2/61/65361/images/80/48323980px413x275.jpg https://cdn.ais-online.de/m2/61/65361/images/93/48798293px2953x2081.jpg https://cdn.ais-online.de/m2/61/65361/images/48/48342448px2551x1673.jpg
U PROTECT Pipe Section Alu2 30 219 1200x219x30mm Mineralwolleschale | 4003973092986 | 7493219 | F 120, F 90 | Glaswolle, Steinwolle | 1.200,00 | 30,00 | A2L-s1, d0 | durchgehend Wasser abweisend | einseitig | 5 von 5 | erfüllt | 035 | Aluminiumfolie mit Gitternetzverstärkung | 15,00 - 273,00 | 0,06 - 0,09 | 200,00 | 1.030,00 | 123 | 36b | https://cdn.ais-online.de/m2/61/65361/images/80/48323980px413x275.jpg https://cdn.ais-online.de/m2/61/65361/images/93/48798293px2953x2081.jpg https://cdn.ais-online.de/m2/61/65361/images/48/48342448px2551x1673.jpg
U PROTECT Pipe Section Alu2 30 22 1200x22x30mm Mineralwolleschale | 4003973084370 | 7493022 | F 120, F 90 | Glaswolle, Steinwolle | 1.200,00 | 30,00 | A2L-s1, d0 | durchgehend Wasser abweisend | einseitig | 5 von 5 | erfüllt | 035 | Aluminiumfolie mit Gitternetzverstärkung | 15,00 - 273,00 | 0,06 - 0,09 | 200,00 | 1.030,00 | 123 | 36b | https://cdn.ais-online.de/m2/61/65361/images/80/48323980px413x275.jpg https://cdn.ais-online.de/m2/61/65361/images/93/48798293px2953x2081.jpg https://cdn.ais-online.de/m2/61/65361/images/48/48342448px2551x1673.jpg
U PROTECT Pipe Section Alu2 30 273 1200x273x30mm Mineralwolleschale | 4003973092993 | 7493273 | F 120, F 90 | Glaswolle, Steinwolle | 1.200,00 | 30,00 | A2L-s1, d0 | durchgehend Wasser abweisend | einseitig | 5 von 5 | erfüllt | 035 | Aluminiumfolie mit Gitternetzverstärkung | 15,00 - 273,00 | 0,06 - 0,09 | 200,00 | 1.030,00 | 123 | 36b | https://cdn.ais-online.de/m2/61/65361/images/80/48323980px413x275.jpg https://cdn.ais-online.de/m2/61/65361/images/93/48798293px2953x2081.jpg https://cdn.ais-online.de/m2/61/65361/images/48/48342448px2551x1673.jpg
U PROTECT Pipe Section Alu2 30 28 1200x28x30mm Mineralwolleschale | 4003973084387 | 7493028 | F 120, F 90 | Glaswolle, Steinwolle | 1.200,00 | 30,00 | A2L-s1, d0 | durchgehend Wasser abweisend | einseitig | 5 von 5 | erfüllt | 035 | Aluminiumfolie mit Gitternetzverstärkung | 15,00 - 273,00 | 0,06 - 0,09 | 200,00 | 1.030,00 | 123 | 36b | https://cdn.ais-online.de/m2/61/65361/images/80/48323980px413x275.jpg https://cdn.ais-online.de/m2/61/65361/images/93/48798293px2953x2081.jpg https://cdn.ais-online.de/m2/61/65361/images/48/48342448px2551x1673.jpg
U PROTECT Pipe Section Alu2 30 35 1200x35x30mm Mineralwolleschale | 4003973084394 | 7493035 | F 120, F 90 | Glaswolle, Steinwolle | 1.200,00 | 30,00 | A2L-s1, d0 | durchgehend Wasser abweisend | einseitig | 5 von 5 | erfüllt | 035 | Aluminiumfolie mit Gitternetzverstärkung | 15,00 - 273,00 | 0,06 - 0,09 | 200,00 | 1.030,00 | 123 | 36b | https://cdn.ais-online.de/m2/61/65361/images/80/48323980px413x275.jpg https://cdn.ais-online.de/m2/61/65361/images/93/48798293px2953x2081.jpg https://cdn.ais-online.de/m2/61/65361/images/48/48342448px2551x1673.jpg
U PROTECT Pipe Section Alu2 30 42 1200x42x30mm Mineralwolleschale | 4003973084400 | 7493042 | F 120, F 90 | Glaswolle, Steinwolle | 1.200,00 | 30,00 | A2L-s1, d0 | durchgehend Wasser abweisend | einseitig | 5 von 5 | erfüllt | 035 | Aluminiumfolie mit Gitternetzverstärkung | 15,00 - 273,00 | 0,06 - 0,09 | 200,00 | 1.030,00 | 123 | 36b | https://cdn.ais-online.de/m2/61/65361/images/80/48323980px413x275.jpg https://cdn.ais-online.de/m2/61/65361/images/93/48798293px2953x2081.jpg https://cdn.ais-online.de/m2/61/65361/images/48/48342448px2551x1673.jpg
U PROTECT Pipe Section Alu2 30 48 1200x48x30mm Mineralwolleschale | 4003973084417 | 7493048 | F 120, F 90 | Glaswolle, Steinwolle | 1.200,00 | 30,00 | A2L-s1, d0 | durchgehend Wasser abweisend | einseitig | 5 von 5 | erfüllt | 035 | Aluminiumfolie mit Gitternetzverstärkung | 15,00 - 273,00 | 0,06 - 0,09 | 200,00 | 1.030,00 | 123 | 36b | https://cdn.ais-online.de/m2/61/65361/images/80/48323980px413x275.jpg https://cdn.ais-online.de/m2/61/65361/images/93/48798293px2953x2081.jpg https://cdn.ais-online.de/m2/61/65361/images/48/48342448px2551x1673.jpg
U PROTECT Pipe Section Alu2 30 54 1200x54x30mm Mineralwolleschale | 4003973084424 | 7493054 | F 120, F 90 | Glaswolle, Steinwolle | 1.200,00 | 30,00 | A2L-s1, d0 | durchgehend Wasser abweisend | einseitig | 5 von 5 | erfüllt | 035 | Aluminiumfolie mit Gitternetzverstärkung | 15,00 - 273,00 | 0,06 - 0,09 | 200,00 | 1.030,00 | 123 | 36b | https://cdn.ais-online.de/m2/61/65361/images/80/48323980px413x275.jpg https://cdn.ais-online.de/m2/61/65361/images/93/48798293px2953x2081.jpg https://cdn.ais-online.de/m2/61/65361/images/48/48342448px2551x1673.jpg
U PROTECT Pipe Section Alu2 30 60 1200x60x30mm Mineralwolleschale | 4003973084431 | 7493060 | F 120, F 90 | Glaswolle, Steinwolle | 1.200,00 | 30,00 | A2L-s1, d0 | durchgehend Wasser abweisend | einseitig | 5 von 5 | erfüllt | 035 | Aluminiumfolie mit Gitternetzverstärkung | 15,00 - 273,00 | 0,06 - 0,09 | 200,00 | 1.030,00 | 123 | 36b | https://cdn.ais-online.de/m2/61/65361/images/80/48323980px413x275.jpg https://cdn.ais-online.de/m2/61/65361/images/93/48798293px2953x2081.jpg https://cdn.ais-online.de/m2/61/65361/images/48/48342448px2551x1673.jpg
U PROTECT Pipe Section Alu2 30 64 1200x64x30mm Mineralwolleschale | 4003973095659 | 7493064 | F 120, F 90 | Glaswolle, Steinwolle | 1.200,00 | 30,00 | A2L-s1, d0 | durchgehend Wasser abweisend | einseitig | 5 von 5 | erfüllt | 035 | Aluminiumfolie mit Gitternetzverstärkung | 15,00 - 273,00 | 0,06 - 0,09 | 200,00 | 1.030,00 | 123 | 36b | https://cdn.ais-online.de/m2/61/65361/images/80/48323980px413x275.jpg https://cdn.ais-online.de/m2/61/65361/images/93/48798293px2953x2081.jpg https://cdn.ais-online.de/m2/61/65361/images/48/48342448px2551x1673.jpg
U PROTECT Pipe Section Alu2 30 70 1200x70x30mm Mineralwolleschale | 4003973095666 | 7493070 | F 120, F 90 | Glaswolle, Steinwolle | 1.200,00 | 30,00 | A2L-s1, d0 | durchgehend Wasser abweisend | einseitig | 5 von 5 | erfüllt | 035 | Aluminiumfolie mit Gitternetzverstärkung | 15,00 - 273,00 | 0,06 - 0,09 | 200,00 | 1.030,00 | 123 | 36b | https://cdn.ais-online.de/m2/61/65361/images/80/48323980px413x275.jpg https://cdn.ais-online.de/m2/61/65361/images/93/48798293px2953x2081.jpg https://cdn.ais-online.de/m2/61/65361/images/48/48342448px2551x1673.jpg
U PROTECT Pipe Section Alu2 30 76 1200x76x30mm Mineralwolleschale | 4003973084448 | 7493076 | F 120, F 90 | Glaswolle, Steinwolle | 1.200,00 | 30,00 | A2L-s1, d0 | durchgehend Wasser abweisend | einseitig | 5 von 5 | erfüllt | 035 | Aluminiumfolie mit Gitternetzverstärkung | 15,00 - 273,00 | 0,06 - 0,09 | 200,00 | 1.030,00 | 123 | 36b | https://cdn.ais-online.de/m2/61/65361/images/80/48323980px413x275.jpg https://cdn.ais-online.de/m2/61/65361/images/93/48798293px2953x2081.jpg https://cdn.ais-online.de/m2/61/65361/images/48/48342448px2551x1673.jpg
U PROTECT Pipe Section Alu2 30 89 1200x89x30mm Mineralwolleschale | 4003973095673 | 7493089 | F 120, F 90 | Glaswolle, Steinwolle | 1.200,00 | 30,00 | A2L-s1, d0 | durchgehend Wasser abweisend | einseitig | 5 von 5 | erfüllt | 035 | Aluminiumfolie mit Gitternetzverstärkung | 15,00 - 273,00 | 0,06 - 0,09 | 200,00 | 1.030,00 | 123 | 36b | https://cdn.ais-online.de/m2/61/65361/images/80/48323980px413x275.jpg https://cdn.ais-online.de/m2/61/65361/images/93/48798293px2953x2081.jpg https://cdn.ais-online.de/m2/61/65361/images/48/48342448px2551x1673.jpg
powered by Heinze