## SAINT-GOBAIN ISOVER
SAINT-GOBAIN ISOVER
Name | GTIN | HAN | Feuerwiderstandsklasse | Werkstoff | Länge (mm) | Stärke (mm) | Brandverhalten | Feuchteverhalten Dämmstoff | Kaschierung | Risikominimierung BNB 1.1.6 | Status BNB (Bewertungssystem Nachhaltiges Bauen) | Wärmeleitfähigkeitsstufe | Werkstoff Kaschierung, Beschichtung | Außendurchmesser Rohr (mm) | Nennwert der Wärmeleitfähigkeit (W/(m*K)) | sd-Wert (m) | Spezifische Wärmekapazität c (J/(kg*K)) | QNG Pos. nach Katalog 313 | BNB Pos. nach Katalog 1.1.6 | Bilder
ISOVER Brandschutz-Mineralwolleschale U Protect Pipe Section Alu2 40 |  |  | F 120, F 90 | Glaswolle, Steinwolle | 1.200,00 | 40,00 | A2L-s1, d0 | durchgehend Wasser abweisend | einseitig | 5 von 5 | erfüllt | 035 | Aluminiumfolie mit Gitternetzverstärkung | 15,00 - 273,00 | 0,06 - 0,09 | 200,00 | 1.030,00 | 123 | 36b | https://cdn.ais-online.de/m2/61/65361/images/80/48323980px413x275.jpg https://cdn.ais-online.de/m2/61/65361/images/93/48798293px2953x2081.jpg https://cdn.ais-online.de/m2/61/65361/images/48/48342448px2551x1673.jpg
U PROTECT Pipe Section Alu2 40 114 1200x114x40mm Mineralwolleschale | 4003973097073 | 7494114 | F 120, F 90 | Glaswolle, Steinwolle | 1.200,00 | 40,00 | A2L-s1, d0 | durchgehend Wasser abweisend | einseitig | 5 von 5 | erfüllt | 035 | Aluminiumfolie mit Gitternetzverstärkung | 15,00 - 273,00 | 0,06 - 0,09 | 200,00 | 1.030,00 | 123 | 36b | https://cdn.ais-online.de/m2/61/65361/images/80/48323980px413x275.jpg https://cdn.ais-online.de/m2/61/65361/images/93/48798293px2953x2081.jpg https://cdn.ais-online.de/m2/61/65361/images/48/48342448px2551x1673.jpg
U PROTECT Pipe Section Alu2 40 133 1200x133x40mm Mineralwolleschale | 4003973097080 | 7494133 | F 120, F 90 | Glaswolle, Steinwolle | 1.200,00 | 40,00 | A2L-s1, d0 | durchgehend Wasser abweisend | einseitig | 5 von 5 | erfüllt | 035 | Aluminiumfolie mit Gitternetzverstärkung | 15,00 - 273,00 | 0,06 - 0,09 | 200,00 | 1.030,00 | 123 | 36b | https://cdn.ais-online.de/m2/61/65361/images/80/48323980px413x275.jpg https://cdn.ais-online.de/m2/61/65361/images/93/48798293px2953x2081.jpg https://cdn.ais-online.de/m2/61/65361/images/48/48342448px2551x1673.jpg
U PROTECT Pipe Section Alu2 40 140 1200x140x40mm Mineralwolleschale | 4003973097097 | 7494140 | F 120, F 90 | Glaswolle, Steinwolle | 1.200,00 | 40,00 | A2L-s1, d0 | durchgehend Wasser abweisend | einseitig | 5 von 5 | erfüllt | 035 | Aluminiumfolie mit Gitternetzverstärkung | 15,00 - 273,00 | 0,06 - 0,09 | 200,00 | 1.030,00 | 123 | 36b | https://cdn.ais-online.de/m2/61/65361/images/80/48323980px413x275.jpg https://cdn.ais-online.de/m2/61/65361/images/93/48798293px2953x2081.jpg https://cdn.ais-online.de/m2/61/65361/images/48/48342448px2551x1673.jpg
U PROTECT Pipe Section Alu2 40 15 1200x15x40mm Mineralwolleschale | 4003973234102 | 7494015 | F 120, F 90 | Glaswolle, Steinwolle | 1.200,00 | 40,00 | A2L-s1, d0 | durchgehend Wasser abweisend | einseitig | 5 von 5 | erfüllt | 035 | Aluminiumfolie mit Gitternetzverstärkung | 15,00 - 273,00 | 0,06 - 0,09 | 200,00 | 1.030,00 | 123 | 36b | https://cdn.ais-online.de/m2/61/65361/images/80/48323980px413x275.jpg https://cdn.ais-online.de/m2/61/65361/images/93/48798293px2953x2081.jpg https://cdn.ais-online.de/m2/61/65361/images/48/48342448px2551x1673.jpg
U PROTECT Pipe Section Alu2 40 159 1200x159x40mm Mineralwolleschale | 4003973097103 | 7494159 | F 120, F 90 | Glaswolle, Steinwolle | 1.200,00 | 40,00 | A2L-s1, d0 | durchgehend Wasser abweisend | einseitig | 5 von 5 | erfüllt | 035 | Aluminiumfolie mit Gitternetzverstärkung | 15,00 - 273,00 | 0,06 - 0,09 | 200,00 | 1.030,00 | 123 | 36b | https://cdn.ais-online.de/m2/61/65361/images/80/48323980px413x275.jpg https://cdn.ais-online.de/m2/61/65361/images/93/48798293px2953x2081.jpg https://cdn.ais-online.de/m2/61/65361/images/48/48342448px2551x1673.jpg
U PROTECT Pipe Section Alu2 40 168 1200x168x40mm Mineralwolleschale | 4003973097110 | 7494168 | F 120, F 90 | Glaswolle, Steinwolle | 1.200,00 | 40,00 | A2L-s1, d0 | durchgehend Wasser abweisend | einseitig | 5 von 5 | erfüllt | 035 | Aluminiumfolie mit Gitternetzverstärkung | 15,00 - 273,00 | 0,06 - 0,09 | 200,00 | 1.030,00 | 123 | 36b | https://cdn.ais-online.de/m2/61/65361/images/80/48323980px413x275.jpg https://cdn.ais-online.de/m2/61/65361/images/93/48798293px2953x2081.jpg https://cdn.ais-online.de/m2/61/65361/images/48/48342448px2551x1673.jpg
U PROTECT Pipe Section Alu2 40 18 1200x18x40mm Mineralwolleschale | 4003973095321 | 7494018 | F 120, F 90 | Glaswolle, Steinwolle | 1.200,00 | 40,00 | A2L-s1, d0 | durchgehend Wasser abweisend | einseitig | 5 von 5 | erfüllt | 035 | Aluminiumfolie mit Gitternetzverstärkung | 15,00 - 273,00 | 0,06 - 0,09 | 200,00 | 1.030,00 | 123 | 36b | https://cdn.ais-online.de/m2/61/65361/images/80/48323980px413x275.jpg https://cdn.ais-online.de/m2/61/65361/images/93/48798293px2953x2081.jpg https://cdn.ais-online.de/m2/61/65361/images/48/48342448px2551x1673.jpg
U PROTECT Pipe Section Alu2 40 219 1200x219x40mm Mineralwolleschale | 4003973096809 | 7494219 | F 120, F 90 | Glaswolle, Steinwolle | 1.200,00 | 40,00 | A2L-s1, d0 | durchgehend Wasser abweisend | einseitig | 5 von 5 | erfüllt | 035 | Aluminiumfolie mit Gitternetzverstärkung | 15,00 - 273,00 | 0,06 - 0,09 | 200,00 | 1.030,00 | 123 | 36b | https://cdn.ais-online.de/m2/61/65361/images/80/48323980px413x275.jpg https://cdn.ais-online.de/m2/61/65361/images/93/48798293px2953x2081.jpg https://cdn.ais-online.de/m2/61/65361/images/48/48342448px2551x1673.jpg
U PROTECT Pipe Section Alu2 40 22 1200x22x40mm Mineralwolleschale | 4003973095338 | 7494022 | F 120, F 90 | Glaswolle, Steinwolle | 1.200,00 | 40,00 | A2L-s1, d0 | durchgehend Wasser abweisend | einseitig | 5 von 5 | erfüllt | 035 | Aluminiumfolie mit Gitternetzverstärkung | 15,00 - 273,00 | 0,06 - 0,09 | 200,00 | 1.030,00 | 123 | 36b | https://cdn.ais-online.de/m2/61/65361/images/80/48323980px413x275.jpg https://cdn.ais-online.de/m2/61/65361/images/93/48798293px2953x2081.jpg https://cdn.ais-online.de/m2/61/65361/images/48/48342448px2551x1673.jpg
U PROTECT Pipe Section Alu2 40 273 1200x273x40mm Mineralwolleschale | 4003973096816 | 7494273 | F 120, F 90 | Glaswolle, Steinwolle | 1.200,00 | 40,00 | A2L-s1, d0 | durchgehend Wasser abweisend | einseitig | 5 von 5 | erfüllt | 035 | Aluminiumfolie mit Gitternetzverstärkung | 15,00 - 273,00 | 0,06 - 0,09 | 200,00 | 1.030,00 | 123 | 36b | https://cdn.ais-online.de/m2/61/65361/images/80/48323980px413x275.jpg https://cdn.ais-online.de/m2/61/65361/images/93/48798293px2953x2081.jpg https://cdn.ais-online.de/m2/61/65361/images/48/48342448px2551x1673.jpg
U PROTECT Pipe Section Alu2 40 28 1200x28x40mm Mineralwolleschale | 4003973095345 | 7494028 | F 120, F 90 | Glaswolle, Steinwolle | 1.200,00 | 40,00 | A2L-s1, d0 | durchgehend Wasser abweisend | einseitig | 5 von 5 | erfüllt | 035 | Aluminiumfolie mit Gitternetzverstärkung | 15,00 - 273,00 | 0,06 - 0,09 | 200,00 | 1.030,00 | 123 | 36b | https://cdn.ais-online.de/m2/61/65361/images/80/48323980px413x275.jpg https://cdn.ais-online.de/m2/61/65361/images/93/48798293px2953x2081.jpg https://cdn.ais-online.de/m2/61/65361/images/48/48342448px2551x1673.jpg
U PROTECT Pipe Section Alu2 40 35 1200x35x40mm Mineralwolleschale | 4003973095352 | 7494035 | F 120, F 90 | Glaswolle, Steinwolle | 1.200,00 | 40,00 | A2L-s1, d0 | durchgehend Wasser abweisend | einseitig | 5 von 5 | erfüllt | 035 | Aluminiumfolie mit Gitternetzverstärkung | 15,00 - 273,00 | 0,06 - 0,09 | 200,00 | 1.030,00 | 123 | 36b | https://cdn.ais-online.de/m2/61/65361/images/80/48323980px413x275.jpg https://cdn.ais-online.de/m2/61/65361/images/93/48798293px2953x2081.jpg https://cdn.ais-online.de/m2/61/65361/images/48/48342448px2551x1673.jpg
U PROTECT Pipe Section Alu2 40 42 1200x42x40mm Mineralwolleschale | 4003973084455 | 7494042 | F 120, F 90 | Glaswolle, Steinwolle | 1.200,00 | 40,00 | A2L-s1, d0 | durchgehend Wasser abweisend | einseitig | 5 von 5 | erfüllt | 035 | Aluminiumfolie mit Gitternetzverstärkung | 15,00 - 273,00 | 0,06 - 0,09 | 200,00 | 1.030,00 | 123 | 36b | https://cdn.ais-online.de/m2/61/65361/images/80/48323980px413x275.jpg https://cdn.ais-online.de/m2/61/65361/images/93/48798293px2953x2081.jpg https://cdn.ais-online.de/m2/61/65361/images/48/48342448px2551x1673.jpg
U PROTECT Pipe Section Alu2 40 48 1200x48x40mm Mineralwolleschale | 4003973084462 | 7494048 | F 120, F 90 | Glaswolle, Steinwolle | 1.200,00 | 40,00 | A2L-s1, d0 | durchgehend Wasser abweisend | einseitig | 5 von 5 | erfüllt | 035 | Aluminiumfolie mit Gitternetzverstärkung | 15,00 - 273,00 | 0,06 - 0,09 | 200,00 | 1.030,00 | 123 | 36b | https://cdn.ais-online.de/m2/61/65361/images/80/48323980px413x275.jpg https://cdn.ais-online.de/m2/61/65361/images/93/48798293px2953x2081.jpg https://cdn.ais-online.de/m2/61/65361/images/48/48342448px2551x1673.jpg
U PROTECT Pipe Section Alu2 40 54 1200x54x40mm Mineralwolleschale | 4003973095680 | 7494054 | F 120, F 90 | Glaswolle, Steinwolle | 1.200,00 | 40,00 | A2L-s1, d0 | durchgehend Wasser abweisend | einseitig | 5 von 5 | erfüllt | 035 | Aluminiumfolie mit Gitternetzverstärkung | 15,00 - 273,00 | 0,06 - 0,09 | 200,00 | 1.030,00 | 123 | 36b | https://cdn.ais-online.de/m2/61/65361/images/80/48323980px413x275.jpg https://cdn.ais-online.de/m2/61/65361/images/93/48798293px2953x2081.jpg https://cdn.ais-online.de/m2/61/65361/images/48/48342448px2551x1673.jpg
U PROTECT Pipe Section Alu2 40 60 1200x60x40mm Mineralwolleschale | 4003973084479 | 7494060 | F 120, F 90 | Glaswolle, Steinwolle | 1.200,00 | 40,00 | A2L-s1, d0 | durchgehend Wasser abweisend | einseitig | 5 von 5 | erfüllt | 035 | Aluminiumfolie mit Gitternetzverstärkung | 15,00 - 273,00 | 0,06 - 0,09 | 200,00 | 1.030,00 | 123 | 36b | https://cdn.ais-online.de/m2/61/65361/images/80/48323980px413x275.jpg https://cdn.ais-online.de/m2/61/65361/images/93/48798293px2953x2081.jpg https://cdn.ais-online.de/m2/61/65361/images/48/48342448px2551x1673.jpg
U PROTECT Pipe Section Alu2 40 64 1200x64x40mm Mineralwolleschale | 4003973095697 | 7494064 | F 120, F 90 | Glaswolle, Steinwolle | 1.200,00 | 40,00 | A2L-s1, d0 | durchgehend Wasser abweisend | einseitig | 5 von 5 | erfüllt | 035 | Aluminiumfolie mit Gitternetzverstärkung | 15,00 - 273,00 | 0,06 - 0,09 | 200,00 | 1.030,00 | 123 | 36b | https://cdn.ais-online.de/m2/61/65361/images/80/48323980px413x275.jpg https://cdn.ais-online.de/m2/61/65361/images/93/48798293px2953x2081.jpg https://cdn.ais-online.de/m2/61/65361/images/48/48342448px2551x1673.jpg
U PROTECT Pipe Section Alu2 40 70 1200x70x40mm Mineralwolleschale | 4003973095703 | 7494070 | F 120, F 90 | Glaswolle, Steinwolle | 1.200,00 | 40,00 | A2L-s1, d0 | durchgehend Wasser abweisend | einseitig | 5 von 5 | erfüllt | 035 | Aluminiumfolie mit Gitternetzverstärkung | 15,00 - 273,00 | 0,06 - 0,09 | 200,00 | 1.030,00 | 123 | 36b | https://cdn.ais-online.de/m2/61/65361/images/80/48323980px413x275.jpg https://cdn.ais-online.de/m2/61/65361/images/93/48798293px2953x2081.jpg https://cdn.ais-online.de/m2/61/65361/images/48/48342448px2551x1673.jpg
U PROTECT Pipe Section Alu2 40 76 1200x76x40mm Mineralwolleschale | 4003973095710 | 7494076 | F 120, F 90 | Glaswolle, Steinwolle | 1.200,00 | 40,00 | A2L-s1, d0 | durchgehend Wasser abweisend | einseitig | 5 von 5 | erfüllt | 035 | Aluminiumfolie mit Gitternetzverstärkung | 15,00 - 273,00 | 0,06 - 0,09 | 200,00 | 1.030,00 | 123 | 36b | https://cdn.ais-online.de/m2/61/65361/images/80/48323980px413x275.jpg https://cdn.ais-online.de/m2/61/65361/images/93/48798293px2953x2081.jpg https://cdn.ais-online.de/m2/61/65361/images/48/48342448px2551x1673.jpg
U PROTECT Pipe Section Alu2 40 89 1200x89x40mm Mineralwolleschale | 4003973095727 | 7494089 | F 120, F 90 | Glaswolle, Steinwolle | 1.200,00 | 40,00 | A2L-s1, d0 | durchgehend Wasser abweisend | einseitig | 5 von 5 | erfüllt | 035 | Aluminiumfolie mit Gitternetzverstärkung | 15,00 - 273,00 | 0,06 - 0,09 | 200,00 | 1.030,00 | 123 | 36b | https://cdn.ais-online.de/m2/61/65361/images/80/48323980px413x275.jpg https://cdn.ais-online.de/m2/61/65361/images/93/48798293px2953x2081.jpg https://cdn.ais-online.de/m2/61/65361/images/48/48342448px2551x1673.jpg
U Protect PS Alu2 40 102 1200mm102mm40mm | 4003973287931 | 7694102 | F 120, F 90 | Glaswolle, Steinwolle | 1.200,00 | 40,00 | A2L-s1, d0 | durchgehend Wasser abweisend | einseitig | 5 von 5 | erfüllt | 035 | Aluminiumfolie mit Gitternetzverstärkung | 15,00 - 273,00 | 0,06 - 0,09 | 200,00 | 1.030,00 | 123 | 36b | https://cdn.ais-online.de/m2/61/65361/images/80/48323980px413x275.jpg https://cdn.ais-online.de/m2/61/65361/images/93/48798293px2953x2081.jpg https://cdn.ais-online.de/m2/61/65361/images/48/48342448px2551x1673.jpg
U Protect PS Alu2 40 108 1200mm108mm40mm | 4003973287993 | 7694108 | F 120, F 90 | Glaswolle, Steinwolle | 1.200,00 | 40,00 | A2L-s1, d0 | durchgehend Wasser abweisend | einseitig | 5 von 5 | erfüllt | 035 | Aluminiumfolie mit Gitternetzverstärkung | 15,00 - 273,00 | 0,06 - 0,09 | 200,00 | 1.030,00 | 123 | 36b | https://cdn.ais-online.de/m2/61/65361/images/80/48323980px413x275.jpg https://cdn.ais-online.de/m2/61/65361/images/93/48798293px2953x2081.jpg https://cdn.ais-online.de/m2/61/65361/images/48/48342448px2551x1673.jpg
powered by Heinze