## SAINT-GOBAIN ISOVER
SAINT-GOBAIN ISOVER
Name | GTIN | HAN | Anwendungsgebiet Wärmedämmstoff | Ausführung | Farbton | Werkstoff | Breite (mm) | Länge (mm) | Stärke (mm) | Brandverhalten | Kaschierung | Wärmeleitfähigkeitsstufe | Zugfestigkeitsstufe | Bemessungswert Wärmeleitfähigkeit (W/(m*K)) | max. Temperaturbeständigkeit Peakbelastung (°C) | Nennwert der Wärmeleitfähigkeit (W/(m*K)) | Spezifische Wärmekapazität c (J/(kg*K)) | Wasserdampfdiffusionswiderstandszahl | QNG Pos. nach Katalog 313 | längenspezifischer Strömungswiderstand | Bilder
ISOVER Brandschutz-Platte Protect BSP 30 |  |  | DI, WH, WI, WTR | Platte | gelb, grün | Steinwolle | 625,00 | 1.200,00 | 40,00 - 80,00 | A1 | unkaschiert | 040 | zk - keine Anforderung an Zugfestigkeit | 0,04 | 650,00 | 0,04 | 1.030,00 | 1,00 | 123 | 7 kPa/m² | https://cdn.ais-online.de/m2/61/65361/images/92/48235392px3488x3488.jpg https://cdn.ais-online.de/m2/61/65361/images/58/48342558px500x503.jpg
Protect BSP 30 1200x625x40mm Brandschutz-Platte | 4003973031312 | 7039140 | DI, WH, WI, WTR | Platte | gelb, grün | Steinwolle | 625,00 | 1.200,00 | 40,00 - 80,00 | A1 | unkaschiert | 040 | zk - keine Anforderung an Zugfestigkeit | 0,04 | 650,00 | 0,04 | 1.030,00 | 1,00 | 123 | 7 kPa/m² | https://cdn.ais-online.de/m2/61/65361/images/92/48235392px3488x3488.jpg https://cdn.ais-online.de/m2/61/65361/images/58/48342558px500x503.jpg
Protect BSP 30 1200x625x50mm Brandschutz-Platte | 4003973049126 | 7039150 | DI, WH, WI, WTR | Platte | gelb, grün | Steinwolle | 625,00 | 1.200,00 | 40,00 - 80,00 | A1 | unkaschiert | 040 | zk - keine Anforderung an Zugfestigkeit | 0,04 | 650,00 | 0,04 | 1.030,00 | 1,00 | 123 | 7 kPa/m² | https://cdn.ais-online.de/m2/61/65361/images/92/48235392px3488x3488.jpg https://cdn.ais-online.de/m2/61/65361/images/58/48342558px500x503.jpg
Protect BSP 30 1200x625x60mm Brandschutz-Platte | 4003973031329 | 7039160 | DI, WH, WI, WTR | Platte | gelb, grün | Steinwolle | 625,00 | 1.200,00 | 40,00 - 80,00 | A1 | unkaschiert | 040 | zk - keine Anforderung an Zugfestigkeit | 0,04 | 650,00 | 0,04 | 1.030,00 | 1,00 | 123 | 7 kPa/m² | https://cdn.ais-online.de/m2/61/65361/images/92/48235392px3488x3488.jpg https://cdn.ais-online.de/m2/61/65361/images/58/48342558px500x503.jpg
Protect BSP 30 1200x625x80mm Brandschutz-Platte | 4003973031336 | 7039180 | DI, WH, WI, WTR | Platte | gelb, grün | Steinwolle | 625,00 | 1.200,00 | 40,00 - 80,00 | A1 | unkaschiert | 040 | zk - keine Anforderung an Zugfestigkeit | 0,04 | 650,00 | 0,04 | 1.030,00 | 1,00 | 123 | 7 kPa/m² | https://cdn.ais-online.de/m2/61/65361/images/92/48235392px3488x3488.jpg https://cdn.ais-online.de/m2/61/65361/images/58/48342558px500x503.jpg
powered by Heinze