## SAINT-GOBAIN ISOVER
SAINT-GOBAIN ISOVER
Name | GTIN | HAN | Anwendungsgebiet Wärmedämmstoff | Ausführung | Farbton | Werkstoff | Breite (mm) | Länge (mm) | Stärke (mm) | Brandverhalten | Kaschierung | Wärmeleitfähigkeitsstufe | Zugfestigkeitsstufe | Bemessungswert Wärmeleitfähigkeit (W/(m*K)) | max. Temperaturbeständigkeit Peakbelastung (°C) | Nennwert der Wärmeleitfähigkeit (W/(m*K)) | Spezifische Wärmekapazität c (J/(kg*K)) | Wasserdampfdiffusionswiderstandszahl | QNG Pos. nach Katalog 313 | längenspezifischer Strömungswiderstand | Bilder
ISOVER Brandschutz-Platte Protect BSP 40 |  |  | DI, WH, WI, WTR | Platte | gelb, grün | Steinwolle | 625,00 | 1.200,00 | 40,00 - 80,00 | A1 | unkaschiert | 040 | zk - keine Anforderung an Zugfestigkeit | 0,04 | 650,00 | 0,04 | 1.030,00 | 1,00 | 123 | 9 kPa/m² | https://cdn.ais-online.de/m2/61/65361/images/94/48235394px3488x3488.jpg
Protect BSP 40 1200x625x40mm Brandschutz-Platte | 4003973031374 | 7039240 | DI, WH, WI, WTR | Platte | gelb, grün | Steinwolle | 625,00 | 1.200,00 | 40,00 - 80,00 | A1 | unkaschiert | 040 | zk - keine Anforderung an Zugfestigkeit | 0,04 | 650,00 | 0,04 | 1.030,00 | 1,00 | 123 | 9 kPa/m² | https://cdn.ais-online.de/m2/61/65361/images/94/48235394px3488x3488.jpg
Protect BSP 40 1200x625x50mm Brandschutz-Platte | 4003973049133 | 7039250 | DI, WH, WI, WTR | Platte | gelb, grün | Steinwolle | 625,00 | 1.200,00 | 40,00 - 80,00 | A1 | unkaschiert | 040 | zk - keine Anforderung an Zugfestigkeit | 0,04 | 650,00 | 0,04 | 1.030,00 | 1,00 | 123 | 9 kPa/m² | https://cdn.ais-online.de/m2/61/65361/images/94/48235394px3488x3488.jpg
Protect BSP 40 1200x625x60mm Brandschutz-Platte | 4003973031381 | 7039260 | DI, WH, WI, WTR | Platte | gelb, grün | Steinwolle | 625,00 | 1.200,00 | 40,00 - 80,00 | A1 | unkaschiert | 040 | zk - keine Anforderung an Zugfestigkeit | 0,04 | 650,00 | 0,04 | 1.030,00 | 1,00 | 123 | 9 kPa/m² | https://cdn.ais-online.de/m2/61/65361/images/94/48235394px3488x3488.jpg
Protect BSP 40 1200x625x80mm Brandschutz-Platte | 4003973031398 | 7039280 | DI, WH, WI, WTR | Platte | gelb, grün | Steinwolle | 625,00 | 1.200,00 | 40,00 - 80,00 | A1 | unkaschiert | 040 | zk - keine Anforderung an Zugfestigkeit | 0,04 | 650,00 | 0,04 | 1.030,00 | 1,00 | 123 | 9 kPa/m² | https://cdn.ais-online.de/m2/61/65361/images/94/48235394px3488x3488.jpg
powered by Heinze