## SAINT-GOBAIN ISOVER
SAINT-GOBAIN ISOVER
Name | GTIN | HAN | Anwendungsgebiet Wärmedämmstoff | Ausführung | Werkstoff | Breite (mm) | Länge (mm) | Stärke (mm) | Brandverhalten | Druckbelastbarkeitsstufe | Kaschierung | Bemessungswert Wärmeleitfähigkeit (W/(m*K)) | Nennwert der Wärmeleitfähigkeit (W/(m*K)) | Spezifische Wärmekapazität c (J/(kg*K)) | Wasserdampfdiffusionswiderstandszahl | QNG Pos. nach Katalog 313 | längenspezifischer Strömungswiderstand | Bilder
ISOVER Dachboden-Dämmplatte Topdec EasyLoft |  |  | DAD, DZ | Platte | Steinwolle | 625,00 | 1.200,00 | 60,00 - 200,00 | A1 | dk - keine Druckbelastbarkeit | unkaschiert | 0,04 | 0,03 | 1.030,00 | 1,00 | 123 | 20 kPa/m² | https://cdn.ais-online.de/m2/61/65361/images/82/48342882px1560x996.webp
Topdec EasyLoft 1200x625x100mm Dachboden-Dämmplatte | 4003973323271 | 7050600 | DAD, DZ | Platte | Steinwolle | 625,00 | 1.200,00 | 60,00 - 200,00 | A1 | dk - keine Druckbelastbarkeit | unkaschiert | 0,04 | 0,03 | 1.030,00 | 1,00 | 123 | 20 kPa/m² | https://cdn.ais-online.de/m2/61/65361/images/82/48342882px1560x996.webp
Topdec EasyLoft 1200x625x120mm Dachboden-Dämmplatte | 4003973323264 | 7050612 | DAD, DZ | Platte | Steinwolle | 625,00 | 1.200,00 | 60,00 - 200,00 | A1 | dk - keine Druckbelastbarkeit | unkaschiert | 0,04 | 0,03 | 1.030,00 | 1,00 | 123 | 20 kPa/m² | https://cdn.ais-online.de/m2/61/65361/images/82/48342882px1560x996.webp
Topdec EasyLoft 1200x625x140mm Dachboden-Dämmplatte | 4003973323325 | 7050614 | DAD, DZ | Platte | Steinwolle | 625,00 | 1.200,00 | 60,00 - 200,00 | A1 | dk - keine Druckbelastbarkeit | unkaschiert | 0,04 | 0,03 | 1.030,00 | 1,00 | 123 | 20 kPa/m² | https://cdn.ais-online.de/m2/61/65361/images/82/48342882px1560x996.webp
Topdec EasyLoft 1200x625x160mm Dachboden-Dämmplatte | 4003973323356 | 7050616 | DAD, DZ | Platte | Steinwolle | 625,00 | 1.200,00 | 60,00 - 200,00 | A1 | dk - keine Druckbelastbarkeit | unkaschiert | 0,04 | 0,03 | 1.030,00 | 1,00 | 123 | 20 kPa/m² | https://cdn.ais-online.de/m2/61/65361/images/82/48342882px1560x996.webp
Topdec EasyLoft 1200x625x180mm Dachboden-Dämmplatte | 4003973323387 | 7050618 | DAD, DZ | Platte | Steinwolle | 625,00 | 1.200,00 | 60,00 - 200,00 | A1 | dk - keine Druckbelastbarkeit | unkaschiert | 0,04 | 0,03 | 1.030,00 | 1,00 | 123 | 20 kPa/m² | https://cdn.ais-online.de/m2/61/65361/images/82/48342882px1560x996.webp
Topdec EasyLoft 1200x625x200mm Dachboden-Dämmplatte | 4003973323417 | 7050620 | DAD, DZ | Platte | Steinwolle | 625,00 | 1.200,00 | 60,00 - 200,00 | A1 | dk - keine Druckbelastbarkeit | unkaschiert | 0,04 | 0,03 | 1.030,00 | 1,00 | 123 | 20 kPa/m² | https://cdn.ais-online.de/m2/61/65361/images/82/48342882px1560x996.webp
Topdec EasyLoft 1200x625x60mm Dachboden-Dämmplatte | 4003973323202 | 7050660 | DAD, DZ | Platte | Steinwolle | 625,00 | 1.200,00 | 60,00 - 200,00 | A1 | dk - keine Druckbelastbarkeit | unkaschiert | 0,04 | 0,03 | 1.030,00 | 1,00 | 123 | 20 kPa/m² | https://cdn.ais-online.de/m2/61/65361/images/82/48342882px1560x996.webp
Topdec EasyLoft 1200x625x80mm Dachboden-Dämmplatte | 4003973323233 | 7050680 | DAD, DZ | Platte | Steinwolle | 625,00 | 1.200,00 | 60,00 - 200,00 | A1 | dk - keine Druckbelastbarkeit | unkaschiert | 0,04 | 0,03 | 1.030,00 | 1,00 | 123 | 20 kPa/m² | https://cdn.ais-online.de/m2/61/65361/images/82/48342882px1560x996.webp
powered by Heinze