## SAINT-GOBAIN ISOVER
SAINT-GOBAIN ISOVER
Name | GTIN | HAN | Anwendungsgebiet Wärmedämmstoff | Ausführung | Farbton | Werkstoff | Breite (mm) | Länge (mm) | Stärke (mm) | Brandverhalten | Druckbelastbarkeitsstufe | Kaschierung | Wärmeleitfähigkeitsstufe | Bemessungswert Wärmeleitfähigkeit (W/(m*K)) | Nennwert der Wärmeleitfähigkeit (W/(m*K)) | Spezifische Wärmekapazität c (J/(kg*K)) | Wasserdampfdiffusionswiderstandszahl | QNG Pos. nach Katalog 313 | längenspezifischer Strömungswiderstand | Bilder
ISOVER Dachboden-Dämmplatte Topdec Loft |  |  | DAD, DZ | Platte | gelb, grün | Steinwolle | 625,00 | 1.200,00 | 60,00 - 140,00 | A1 | dg - geringe Druckbelastbarkeit | unkaschiert | 035 | 0,04 | 0,03 | 1.030,00 | 1,00 | 123 | 20 kPa/m² | https://cdn.ais-online.de/m2/61/65361/images/07/48343007px1560x996.webp https://cdn.ais-online.de/m2/61/65361/images/56/48342556px500x503.jpg
Topdec Loft aufgeschlossen mit Deckenschicht 1.200x625x100 mm | 4003973086992 | 7694200 | DAD, DZ | Platte | gelb, grün | Steinwolle | 625,00 | 1.200,00 | 60,00 - 140,00 | A1 | dg - geringe Druckbelastbarkeit | unkaschiert | 035 | 0,04 | 0,03 | 1.030,00 | 1,00 | 123 | 20 kPa/m² | https://cdn.ais-online.de/m2/61/65361/images/07/48343007px1560x996.webp https://cdn.ais-online.de/m2/61/65361/images/56/48342556px500x503.jpg
Topdec Loft aufgeschlossen mit Deckenschicht 1.200x625x120 mm | 4003973092818 | 7694212 | DAD, DZ | Platte | gelb, grün | Steinwolle | 625,00 | 1.200,00 | 60,00 - 140,00 | A1 | dg - geringe Druckbelastbarkeit | unkaschiert | 035 | 0,04 | 0,03 | 1.030,00 | 1,00 | 123 | 20 kPa/m² | https://cdn.ais-online.de/m2/61/65361/images/07/48343007px1560x996.webp https://cdn.ais-online.de/m2/61/65361/images/56/48342556px500x503.jpg
Topdec Loft aufgeschlossen mit Deckenschicht 1.200x625x140 mm | 4003973092849 | 7694214 | DAD, DZ | Platte | gelb, grün | Steinwolle | 625,00 | 1.200,00 | 60,00 - 140,00 | A1 | dg - geringe Druckbelastbarkeit | unkaschiert | 035 | 0,04 | 0,03 | 1.030,00 | 1,00 | 123 | 20 kPa/m² | https://cdn.ais-online.de/m2/61/65361/images/07/48343007px1560x996.webp https://cdn.ais-online.de/m2/61/65361/images/56/48342556px500x503.jpg
Topdec Loft aufgeschlossen mit Deckenschicht 1.200x625x60 mm | 4003973087005 | 7694260 | DAD, DZ | Platte | gelb, grün | Steinwolle | 625,00 | 1.200,00 | 60,00 - 140,00 | A1 | dg - geringe Druckbelastbarkeit | unkaschiert | 035 | 0,04 | 0,03 | 1.030,00 | 1,00 | 123 | 20 kPa/m² | https://cdn.ais-online.de/m2/61/65361/images/07/48343007px1560x996.webp https://cdn.ais-online.de/m2/61/65361/images/56/48342556px500x503.jpg
Topdec Loft aufgeschlossen mit Deckenschicht 1.200x625x80 mm | 4003973086985 | 7694280 | DAD, DZ | Platte | gelb, grün | Steinwolle | 625,00 | 1.200,00 | 60,00 - 140,00 | A1 | dg - geringe Druckbelastbarkeit | unkaschiert | 035 | 0,04 | 0,03 | 1.030,00 | 1,00 | 123 | 20 kPa/m² | https://cdn.ais-online.de/m2/61/65361/images/07/48343007px1560x996.webp https://cdn.ais-online.de/m2/61/65361/images/56/48342556px500x503.jpg
powered by Heinze