## SAINT-GOBAIN ISOVER
SAINT-GOBAIN ISOVER
Name | GTIN | HAN | Ausführung | Werkstoff | Breite (mm) | Länge (mm) | Stärke (mm) | Brandverhalten | Kaschierung | Risikominimierung BNB 1.1.6 | Status BNB (Bewertungssystem Nachhaltiges Bauen) | max. Temperaturbeständigkeit Peakbelastung (°C) | Spezifische Wärmekapazität c (J/(kg*K)) | Wasserdampfdiffusionswiderstandszahl | QNG Pos. nach Katalog 313 | BNB Pos. nach Katalog 1.1.6 | längenspezifischer Strömungswiderstand | Bilder
ISOVER Dämmplatte TECH Slab MT 6.0 |  |  | Platte | Steinwolle | 600,00 | 1.250,00 | 30,00 - 50,00 | A1 | unkaschiert | 5 von 5 | erfüllt | 660,00 | 1.030,00 | 1,00 | 123 | 36b | 60 kPa/m² | https://cdn.ais-online.de/m2/61/65361/images/19/48323919px413x275.jpg https://cdn.ais-online.de/m2/61/65361/images/07/48798207px413x275.jpg https://cdn.ais-online.de/m2/61/65361/images/20/48342520px5361x3543.jpg
TECH SLAB MT 6.0 1250x600x30mm Platte | 4003973305192 | 7031530 | Platte | Steinwolle | 600,00 | 1.250,00 | 30,00 - 50,00 | A1 | unkaschiert | 5 von 5 | erfüllt | 660,00 | 1.030,00 | 1,00 | 123 | 36b | 60 kPa/m² | https://cdn.ais-online.de/m2/61/65361/images/19/48323919px413x275.jpg https://cdn.ais-online.de/m2/61/65361/images/07/48798207px413x275.jpg https://cdn.ais-online.de/m2/61/65361/images/20/48342520px5361x3543.jpg
TECH SLAB MT 6.0 1250x600x40mm Platte | 4003973305208 | 7031540 | Platte | Steinwolle | 600,00 | 1.250,00 | 30,00 - 50,00 | A1 | unkaschiert | 5 von 5 | erfüllt | 660,00 | 1.030,00 | 1,00 | 123 | 36b | 60 kPa/m² | https://cdn.ais-online.de/m2/61/65361/images/19/48323919px413x275.jpg https://cdn.ais-online.de/m2/61/65361/images/07/48798207px413x275.jpg https://cdn.ais-online.de/m2/61/65361/images/20/48342520px5361x3543.jpg
TECH SLAB MT 6.0 1250x600x50mm Platte | 4003973305215 | 7031550 | Platte | Steinwolle | 600,00 | 1.250,00 | 30,00 - 50,00 | A1 | unkaschiert | 5 von 5 | erfüllt | 660,00 | 1.030,00 | 1,00 | 123 | 36b | 60 kPa/m² | https://cdn.ais-online.de/m2/61/65361/images/19/48323919px413x275.jpg https://cdn.ais-online.de/m2/61/65361/images/07/48798207px413x275.jpg https://cdn.ais-online.de/m2/61/65361/images/20/48342520px5361x3543.jpg
powered by Heinze