## SAINT-GOBAIN ISOVER
SAINT-GOBAIN ISOVER
Name | GTIN | HAN | Ausführung | Werkstoff | Breite (mm) | Länge (mm) | Stärke (mm) | Kaschierung | Risikominimierung BNB 1.1.6 | Status BNB (Bewertungssystem Nachhaltiges Bauen) | Nennwert der Wärmeleitfähigkeit (W/(m*K)) | Spezifische Wärmekapazität c (J/(kg*K)) | Wasserdampfdiffusionswiderstandszahl | QNG Pos. nach Katalog 313 | BNB Pos. nach Katalog 1.1.6 | längenspezifischer Strömungswiderstand | Bilder
ISOVER Dämmplatte U TECH Slab MT 3.1 |  |  | Platte | Steinwolle | 600,00 | 1.250,00 | 30,00 - 100,00 | unkaschiert | 5 von 5 | erfüllt | 0,03 | 1.030,00 | 1,00 | 123 | 36b | 20 kPa/m² | https://cdn.ais-online.de/m2/61/65361/images/06/48324006px413x275.jpg https://cdn.ais-online.de/m2/61/65361/images/83/48798483px413x275.jpg https://cdn.ais-online.de/m2/61/65361/images/20/48342520px5361x3543.jpg
U TECH SLAB MT 3.1 1250mm*600mm*100mm | 4003973321659 | 7940400 | Platte | Steinwolle | 600,00 | 1.250,00 | 30,00 - 100,00 | unkaschiert | 5 von 5 | erfüllt | 0,03 | 1.030,00 | 1,00 | 123 | 36b | 20 kPa/m² | https://cdn.ais-online.de/m2/61/65361/images/06/48324006px413x275.jpg https://cdn.ais-online.de/m2/61/65361/images/83/48798483px413x275.jpg https://cdn.ais-online.de/m2/61/65361/images/20/48342520px5361x3543.jpg
U TECH SLAB MT 3.1 1250mm*600mm*30mm | 4003973321666 | 7940431 | Platte | Steinwolle | 600,00 | 1.250,00 | 30,00 - 100,00 | unkaschiert | 5 von 5 | erfüllt | 0,03 | 1.030,00 | 1,00 | 123 | 36b | 20 kPa/m² | https://cdn.ais-online.de/m2/61/65361/images/06/48324006px413x275.jpg https://cdn.ais-online.de/m2/61/65361/images/83/48798483px413x275.jpg https://cdn.ais-online.de/m2/61/65361/images/20/48342520px5361x3543.jpg
U TECH SLAB MT 3.1 1250mm*600mm*60mm | 4003973321697 | 7940460 | Platte | Steinwolle | 600,00 | 1.250,00 | 30,00 - 100,00 | unkaschiert | 5 von 5 | erfüllt | 0,03 | 1.030,00 | 1,00 | 123 | 36b | 20 kPa/m² | https://cdn.ais-online.de/m2/61/65361/images/06/48324006px413x275.jpg https://cdn.ais-online.de/m2/61/65361/images/83/48798483px413x275.jpg https://cdn.ais-online.de/m2/61/65361/images/20/48342520px5361x3543.jpg
U TECH SLAB MT 3.1 1250mm*600mm*80mm | 4003973321703 | 7940480 | Platte | Steinwolle | 600,00 | 1.250,00 | 30,00 - 100,00 | unkaschiert | 5 von 5 | erfüllt | 0,03 | 1.030,00 | 1,00 | 123 | 36b | 20 kPa/m² | https://cdn.ais-online.de/m2/61/65361/images/06/48324006px413x275.jpg https://cdn.ais-online.de/m2/61/65361/images/83/48798483px413x275.jpg https://cdn.ais-online.de/m2/61/65361/images/20/48342520px5361x3543.jpg
U TECH SLAB MT 3.1 40mm 1250mm*600mm*40mm | 4003973321673 | 7940440 | Platte | Steinwolle | 600,00 | 1.250,00 | 30,00 - 100,00 | unkaschiert | 5 von 5 | erfüllt | 0,03 | 1.030,00 | 1,00 | 123 | 36b | 20 kPa/m² | https://cdn.ais-online.de/m2/61/65361/images/06/48324006px413x275.jpg https://cdn.ais-online.de/m2/61/65361/images/83/48798483px413x275.jpg https://cdn.ais-online.de/m2/61/65361/images/20/48342520px5361x3543.jpg
U TECH SLAB MT 3.1 50mm 1250mm*600mm*50mm | 4003973321680 | 7940450 | Platte | Steinwolle | 600,00 | 1.250,00 | 30,00 - 100,00 | unkaschiert | 5 von 5 | erfüllt | 0,03 | 1.030,00 | 1,00 | 123 | 36b | 20 kPa/m² | https://cdn.ais-online.de/m2/61/65361/images/06/48324006px413x275.jpg https://cdn.ais-online.de/m2/61/65361/images/83/48798483px413x275.jpg https://cdn.ais-online.de/m2/61/65361/images/20/48342520px5361x3543.jpg
powered by Heinze