## SAINT-GOBAIN ISOVER
SAINT-GOBAIN ISOVER
Name | GTIN | HAN | Anwendungsgebiet Wärmedämmstoff | Ausführung | Farbton | Werkstoff | Breite (mm) | Länge (mm) | Stärke (mm) | Befestigung | Beständigkeit | Brandverhalten | Diffusionsverhalten | Kaschierung | Wärmeleitfähigkeitsstufe | Werkstoff Kaschierung, Beschichtung | Zugfestigkeitsstufe | Bemessungswert Wärmeleitfähigkeit (W/(m*K)) | max. Temperaturbeständigkeit Peakbelastung (°C) | Nennwert der Wärmeleitfähigkeit (W/(m*K)) | Spezifische Wärmekapazität c (J/(kg*K)) | Wasserdampfdiffusionswiderstandszahl | QNG Pos. nach Katalog 313 | längenspezifischer Strömungswiderstand | Bilder
ISOVER Decken-Dämmplatte Topdec DP 3 |  |  | DI, WI | Platte | gelb, grün | Steinwolle | 594,00 | 1.194,00 | 50,00 - 200,00 | dübeln, kleben | Beständig gegenüber Schimmelpilzen und Bakterien | A1 | diffusionsoffen | einseitig | 035, 042 | Glasvlies | zk - keine Anforderung an Zugfestigkeit | 0,04 | 150,00 | 0,03 | 1.030,00 | 1,00 | 123 | 15 kPa/m² | https://cdn.ais-online.de/m2/61/65361/images/83/48342983px2534x1554.webp https://cdn.ais-online.de/m2/61/65361/images/60/48342560px500x503.jpg
Topdec DP 3 1194x594x100mm Decken-Dämmplatte | 4003973295363 | 7050400 | DI, WI | Platte | gelb, grün | Steinwolle | 594,00 | 1.194,00 | 50,00 - 200,00 | dübeln, kleben | Beständig gegenüber Schimmelpilzen und Bakterien | A1 | diffusionsoffen | einseitig | 035, 042 | Glasvlies | zk - keine Anforderung an Zugfestigkeit | 0,04 | 150,00 | 0,03 | 1.030,00 | 1,00 | 123 | 15 kPa/m² | https://cdn.ais-online.de/m2/61/65361/images/83/48342983px2534x1554.webp https://cdn.ais-online.de/m2/61/65361/images/60/48342560px500x503.jpg
Topdec DP 3 1194x594x120mm Decken-Dämmplatte | 4003973295387 | 7050412 | DI, WI | Platte | gelb, grün | Steinwolle | 594,00 | 1.194,00 | 50,00 - 200,00 | dübeln, kleben | Beständig gegenüber Schimmelpilzen und Bakterien | A1 | diffusionsoffen | einseitig | 035, 042 | Glasvlies | zk - keine Anforderung an Zugfestigkeit | 0,04 | 150,00 | 0,03 | 1.030,00 | 1,00 | 123 | 15 kPa/m² | https://cdn.ais-online.de/m2/61/65361/images/83/48342983px2534x1554.webp https://cdn.ais-online.de/m2/61/65361/images/60/48342560px500x503.jpg
Topdec DP 3 1194x594x140mm Decken-Dämmplatte | 4003973295400 | 7050414 | DI, WI | Platte | gelb, grün | Steinwolle | 594,00 | 1.194,00 | 50,00 - 200,00 | dübeln, kleben | Beständig gegenüber Schimmelpilzen und Bakterien | A1 | diffusionsoffen | einseitig | 035, 042 | Glasvlies | zk - keine Anforderung an Zugfestigkeit | 0,04 | 150,00 | 0,03 | 1.030,00 | 1,00 | 123 | 15 kPa/m² | https://cdn.ais-online.de/m2/61/65361/images/83/48342983px2534x1554.webp https://cdn.ais-online.de/m2/61/65361/images/60/48342560px500x503.jpg
Topdec DP 3 1194x594x160mm Decken-Dämmplatte | 4003973295424 | 7050416 | DI, WI | Platte | gelb, grün | Steinwolle | 594,00 | 1.194,00 | 50,00 - 200,00 | dübeln, kleben | Beständig gegenüber Schimmelpilzen und Bakterien | A1 | diffusionsoffen | einseitig | 035, 042 | Glasvlies | zk - keine Anforderung an Zugfestigkeit | 0,04 | 150,00 | 0,03 | 1.030,00 | 1,00 | 123 | 15 kPa/m² | https://cdn.ais-online.de/m2/61/65361/images/83/48342983px2534x1554.webp https://cdn.ais-online.de/m2/61/65361/images/60/48342560px500x503.jpg
Topdec DP 3 1194x594x180mm Decken-Dämmplatte | 4003973296285 | 7050418 | DI, WI | Platte | gelb, grün | Steinwolle | 594,00 | 1.194,00 | 50,00 - 200,00 | dübeln, kleben | Beständig gegenüber Schimmelpilzen und Bakterien | A1 | diffusionsoffen | einseitig | 035, 042 | Glasvlies | zk - keine Anforderung an Zugfestigkeit | 0,04 | 150,00 | 0,03 | 1.030,00 | 1,00 | 123 | 15 kPa/m² | https://cdn.ais-online.de/m2/61/65361/images/83/48342983px2534x1554.webp https://cdn.ais-online.de/m2/61/65361/images/60/48342560px500x503.jpg
Topdec DP 3 1194x594x200mm Decken-Dämmplatte | 4003973296315 | 7050420 | DI, WI | Platte | gelb, grün | Steinwolle | 594,00 | 1.194,00 | 50,00 - 200,00 | dübeln, kleben | Beständig gegenüber Schimmelpilzen und Bakterien | A1 | diffusionsoffen | einseitig | 035, 042 | Glasvlies | zk - keine Anforderung an Zugfestigkeit | 0,04 | 150,00 | 0,03 | 1.030,00 | 1,00 | 123 | 15 kPa/m² | https://cdn.ais-online.de/m2/61/65361/images/83/48342983px2534x1554.webp https://cdn.ais-online.de/m2/61/65361/images/60/48342560px500x503.jpg
Topdec DP 3 1194x594x50mm Decken-Dämmplatte | 4003973295301 | 7050450 | DI, WI | Platte | gelb, grün | Steinwolle | 594,00 | 1.194,00 | 50,00 - 200,00 | dübeln, kleben | Beständig gegenüber Schimmelpilzen und Bakterien | A1 | diffusionsoffen | einseitig | 035, 042 | Glasvlies | zk - keine Anforderung an Zugfestigkeit | 0,04 | 150,00 | 0,03 | 1.030,00 | 1,00 | 123 | 15 kPa/m² | https://cdn.ais-online.de/m2/61/65361/images/83/48342983px2534x1554.webp https://cdn.ais-online.de/m2/61/65361/images/60/48342560px500x503.jpg
Topdec DP 3 1194x594x60mm Decken-Dämmplatte | 4003973295325 | 7050460 | DI, WI | Platte | gelb, grün | Steinwolle | 594,00 | 1.194,00 | 50,00 - 200,00 | dübeln, kleben | Beständig gegenüber Schimmelpilzen und Bakterien | A1 | diffusionsoffen | einseitig | 035, 042 | Glasvlies | zk - keine Anforderung an Zugfestigkeit | 0,04 | 150,00 | 0,03 | 1.030,00 | 1,00 | 123 | 15 kPa/m² | https://cdn.ais-online.de/m2/61/65361/images/83/48342983px2534x1554.webp https://cdn.ais-online.de/m2/61/65361/images/60/48342560px500x503.jpg
Topdec DP 3 1194x594x80mm Decken-Dämmplatte | 4003973295349 | 7050480 | DI, WI | Platte | gelb, grün | Steinwolle | 594,00 | 1.194,00 | 50,00 - 200,00 | dübeln, kleben | Beständig gegenüber Schimmelpilzen und Bakterien | A1 | diffusionsoffen | einseitig | 035, 042 | Glasvlies | zk - keine Anforderung an Zugfestigkeit | 0,04 | 150,00 | 0,03 | 1.030,00 | 1,00 | 123 | 15 kPa/m² | https://cdn.ais-online.de/m2/61/65361/images/83/48342983px2534x1554.webp https://cdn.ais-online.de/m2/61/65361/images/60/48342560px500x503.jpg
powered by Heinze