## SAINT-GOBAIN ISOVER
SAINT-GOBAIN ISOVER
Name | GTIN | HAN | Anwendungsgebiet Wärmedämmstoff | Ausführung | Farbton | Werkstoff | Breite (mm) | Länge (mm) | Stärke (mm) | Befestigung | Brandverhalten | Druckbelastbarkeitsstufe | Feuchteverhalten Dämmstoff | Kaschierung | Risikominimierung BNB 1.1.6 | Status BNB (Bewertungssystem Nachhaltiges Bauen) | Wärmeleitfähigkeitsstufe | Werkstoff Kaschierung, Beschichtung | Zugfestigkeitsstufe | Bemessungswert Wärmeleitfähigkeit (W/(m*K)) | max. Temperaturbeständigkeit Peakbelastung (°C) | Nennwert der Wärmeleitfähigkeit (W/(m*K)) | Spezifische Wärmekapazität c (J/(kg*K)) | Wasserdampfdiffusionswiderstandszahl | QNG Pos. nach Katalog 313 | BNB Pos. nach Katalog 1.1.6 | längenspezifischer Strömungswiderstand | Bilder
ISOVER Fassaden-Dämmplatte Kontur FSP 1-031 |  |  | DAD, WAB, WI, WZ | Platte | beige | Glaswolle | 600,00 - 625,00 | 1.250,00 | 40,00 - 240,00 | klemmen, mechanisch | A1 | dk - keine Druckbelastbarkeit | durchgehend Wasser abweisend, WL (P) - langzeitige Wasseraufnahme | einseitig | 5 von 5 | erfüllt | 032 | Glasvlies | zk - keine Anforderung an Zugfestigkeit | 0,03 | 150,00 | 0,03 | 1.030,00 | 1,00 | 123 | 36b | 25 kPa/m² | https://cdn.ais-online.de/m2/61/65361/images/72/48798372px1798x1440.webp https://cdn.ais-online.de/m2/61/65361/images/66/48342466px3983x2655.jpg
Kontur FSP 1-031 1250mm*625mm*220mm Fassaden-Dämmplatte | 4003973336592 | 7834522 | DAD, WAB, WI, WZ | Platte | beige | Glaswolle | 600,00 - 625,00 | 1.250,00 | 40,00 - 240,00 | klemmen, mechanisch | A1 | dk - keine Druckbelastbarkeit | durchgehend Wasser abweisend, WL (P) - langzeitige Wasseraufnahme | einseitig | 5 von 5 | erfüllt | 032 | Glasvlies | zk - keine Anforderung an Zugfestigkeit | 0,03 | 150,00 | 0,03 | 1.030,00 | 1,00 | 123 | 36b | 25 kPa/m² | https://cdn.ais-online.de/m2/61/65361/images/72/48798372px1798x1440.webp
Kontur FSP 1-031 1250mm*625mm*240mm Fassaden-Dämmplatte | 4003973336622 | 7834524 | DAD, WAB, WI, WZ | Platte | beige | Glaswolle | 600,00 - 625,00 | 1.250,00 | 40,00 - 240,00 | klemmen, mechanisch | A1 | dk - keine Druckbelastbarkeit | durchgehend Wasser abweisend, WL (P) - langzeitige Wasseraufnahme | einseitig | 5 von 5 | erfüllt | 032 | Glasvlies | zk - keine Anforderung an Zugfestigkeit | 0,03 | 150,00 | 0,03 | 1.030,00 | 1,00 | 123 | 36b | 25 kPa/m² | https://cdn.ais-online.de/m2/61/65361/images/72/48798372px1798x1440.webp
Kontur FSP 1-031 1250x600x100mm Fassaden-Dämmplatte | 4003973113384 | 7834500 | DAD, WAB, WI, WZ | Platte | beige | Glaswolle | 600,00 - 625,00 | 1.250,00 | 40,00 - 240,00 | klemmen, mechanisch | A1 | dk - keine Druckbelastbarkeit | durchgehend Wasser abweisend, WL (P) - langzeitige Wasseraufnahme | einseitig | 5 von 5 | erfüllt | 032 | Glasvlies | zk - keine Anforderung an Zugfestigkeit | 0,03 | 150,00 | 0,03 | 1.030,00 | 1,00 | 123 | 36b | 25 kPa/m² | https://cdn.ais-online.de/m2/61/65361/images/31/48342931px1798x1440.webp https://cdn.ais-online.de/m2/61/65361/images/66/48342466px3983x2655.jpg
Kontur FSP 1-031 1250x600x120mm Fassaden-Dämmplatte | 4003973113391 | 7834512 | DAD, WAB, WI, WZ | Platte | beige | Glaswolle | 600,00 - 625,00 | 1.250,00 | 40,00 - 240,00 | klemmen, mechanisch | A1 | dk - keine Druckbelastbarkeit | durchgehend Wasser abweisend, WL (P) - langzeitige Wasseraufnahme | einseitig | 5 von 5 | erfüllt | 032 | Glasvlies | zk - keine Anforderung an Zugfestigkeit | 0,03 | 150,00 | 0,03 | 1.030,00 | 1,00 | 123 | 36b | 25 kPa/m² | https://cdn.ais-online.de/m2/61/65361/images/31/48342931px1798x1440.webp https://cdn.ais-online.de/m2/61/65361/images/66/48342466px3983x2655.jpg
Kontur FSP 1-031 1250x600x140mm Fassaden-Dämmplatte | 4003973113407 | 7834514 | DAD, WAB, WI, WZ | Platte | beige | Glaswolle | 600,00 - 625,00 | 1.250,00 | 40,00 - 240,00 | klemmen, mechanisch | A1 | dk - keine Druckbelastbarkeit | durchgehend Wasser abweisend, WL (P) - langzeitige Wasseraufnahme | einseitig | 5 von 5 | erfüllt | 032 | Glasvlies | zk - keine Anforderung an Zugfestigkeit | 0,03 | 150,00 | 0,03 | 1.030,00 | 1,00 | 123 | 36b | 25 kPa/m² | https://cdn.ais-online.de/m2/61/65361/images/31/48342931px1798x1440.webp https://cdn.ais-online.de/m2/61/65361/images/66/48342466px3983x2655.jpg
Kontur FSP 1-031 1250x600x160mm Fassaden-Dämmplatte | 4003973113414 | 7834516 | DAD, WAB, WI, WZ | Platte | beige | Glaswolle | 600,00 - 625,00 | 1.250,00 | 40,00 - 240,00 | klemmen, mechanisch | A1 | dk - keine Druckbelastbarkeit | durchgehend Wasser abweisend, WL (P) - langzeitige Wasseraufnahme | einseitig | 5 von 5 | erfüllt | 032 | Glasvlies | zk - keine Anforderung an Zugfestigkeit | 0,03 | 150,00 | 0,03 | 1.030,00 | 1,00 | 123 | 36b | 25 kPa/m² | https://cdn.ais-online.de/m2/61/65361/images/31/48342931px1798x1440.webp https://cdn.ais-online.de/m2/61/65361/images/66/48342466px3983x2655.jpg
Kontur FSP 1-031 1250x600x40mm Fassaden-Dämmplatte | 4003973113346 | 7834540 | DAD, WAB, WI, WZ | Platte | beige | Glaswolle | 600,00 - 625,00 | 1.250,00 | 40,00 - 240,00 | klemmen, mechanisch | A1 | dk - keine Druckbelastbarkeit | durchgehend Wasser abweisend, WL (P) - langzeitige Wasseraufnahme | einseitig | 5 von 5 | erfüllt | 032 | Glasvlies | zk - keine Anforderung an Zugfestigkeit | 0,03 | 150,00 | 0,03 | 1.030,00 | 1,00 | 123 | 36b | 25 kPa/m² | https://cdn.ais-online.de/m2/61/65361/images/31/48342931px1798x1440.webp https://cdn.ais-online.de/m2/61/65361/images/66/48342466px3983x2655.jpg
Kontur FSP 1-031 1250x600x50mm Fassaden-Dämmplatte | 4003973113353 | 7834550 | DAD, WAB, WI, WZ | Platte | beige | Glaswolle | 600,00 - 625,00 | 1.250,00 | 40,00 - 240,00 | klemmen, mechanisch | A1 | dk - keine Druckbelastbarkeit | durchgehend Wasser abweisend, WL (P) - langzeitige Wasseraufnahme | einseitig | 5 von 5 | erfüllt | 032 | Glasvlies | zk - keine Anforderung an Zugfestigkeit | 0,03 | 150,00 | 0,03 | 1.030,00 | 1,00 | 123 | 36b | 25 kPa/m² | https://cdn.ais-online.de/m2/61/65361/images/31/48342931px1798x1440.webp https://cdn.ais-online.de/m2/61/65361/images/66/48342466px3983x2655.jpg
Kontur FSP 1-031 1250x600x60mm Fassaden-Dämmplatte | 4003973113360 | 7834560 | DAD, WAB, WI, WZ | Platte | beige | Glaswolle | 600,00 - 625,00 | 1.250,00 | 40,00 - 240,00 | klemmen, mechanisch | A1 | dk - keine Druckbelastbarkeit | durchgehend Wasser abweisend, WL (P) - langzeitige Wasseraufnahme | einseitig | 5 von 5 | erfüllt | 032 | Glasvlies | zk - keine Anforderung an Zugfestigkeit | 0,03 | 150,00 | 0,03 | 1.030,00 | 1,00 | 123 | 36b | 25 kPa/m² | https://cdn.ais-online.de/m2/61/65361/images/31/48342931px1798x1440.webp https://cdn.ais-online.de/m2/61/65361/images/66/48342466px3983x2655.jpg
Kontur FSP 1-031 1250x600x80mm Fassaden-Dämmplatte | 4003973113377 | 7834580 | DAD, WAB, WI, WZ | Platte | beige | Glaswolle | 600,00 - 625,00 | 1.250,00 | 40,00 - 240,00 | klemmen, mechanisch | A1 | dk - keine Druckbelastbarkeit | durchgehend Wasser abweisend, WL (P) - langzeitige Wasseraufnahme | einseitig | 5 von 5 | erfüllt | 032 | Glasvlies | zk - keine Anforderung an Zugfestigkeit | 0,03 | 150,00 | 0,03 | 1.030,00 | 1,00 | 123 | 36b | 25 kPa/m² | https://cdn.ais-online.de/m2/61/65361/images/31/48342931px1798x1440.webp https://cdn.ais-online.de/m2/61/65361/images/66/48342466px3983x2655.jpg
Kontur FSP 1-031 1250x625x180mm Fassaden-Dämmplatte | 4003973321505 | 7834518 | DAD, WAB, WI, WZ | Platte | beige | Glaswolle | 600,00 - 625,00 | 1.250,00 | 40,00 - 240,00 | klemmen, mechanisch | A1 | dk - keine Druckbelastbarkeit | durchgehend Wasser abweisend, WL (P) - langzeitige Wasseraufnahme | einseitig | 5 von 5 | erfüllt | 032 | Glasvlies | zk - keine Anforderung an Zugfestigkeit | 0,03 | 150,00 | 0,03 | 1.030,00 | 1,00 | 123 | 36b | 25 kPa/m² | https://cdn.ais-online.de/m2/61/65361/images/31/48342931px1798x1440.webp https://cdn.ais-online.de/m2/61/65361/images/66/48342466px3983x2655.jpg
Kontur FSP 1-031 1250x625x200mm Fassaden-Dämmplatte | 4003973321567 | 7834520 | DAD, WAB, WI, WZ | Platte | beige | Glaswolle | 600,00 - 625,00 | 1.250,00 | 40,00 - 240,00 | klemmen, mechanisch | A1 | dk - keine Druckbelastbarkeit | durchgehend Wasser abweisend, WL (P) - langzeitige Wasseraufnahme | einseitig | 5 von 5 | erfüllt | 032 | Glasvlies | zk - keine Anforderung an Zugfestigkeit | 0,03 | 150,00 | 0,03 | 1.030,00 | 1,00 | 123 | 36b | 25 kPa/m² | https://cdn.ais-online.de/m2/61/65361/images/31/48342931px1798x1440.webp https://cdn.ais-online.de/m2/61/65361/images/66/48342466px3983x2655.jpg
powered by Heinze