## SAINT-GOBAIN ISOVER
SAINT-GOBAIN ISOVER
Name | GTIN | HAN | Anwendungsgebiet Wärmedämmstoff | Ausführung | Farbton | Werkstoff | Breite (mm) | Länge (mm) | Stärke (mm) | Brandverhalten | Feuchteverhalten Dämmstoff | Kaschierung | Risikominimierung BNB 1.1.6 | Schalldämmgruppe | Status BNB (Bewertungssystem Nachhaltiges Bauen) | Wärmeleitfähigkeitsstufe | Bemessungswert Wärmeleitfähigkeit (W/(m*K)) | max. Temperaturbeständigkeit Peakbelastung (°C) | Nennwert der Wärmeleitfähigkeit (W/(m*K)) | Spezifische Wärmekapazität c (J/(kg*K)) | Wasserdampfdiffusionswiderstandszahl | QNG Pos. nach Katalog 313 | BNB Pos. nach Katalog 1.1.6 | längenspezifischer Strömungswiderstand | Bilder
ISOVER Haustrennwand-Platte Akustic HWP 2 smartpack |  |  | WTH | Platte | gelb, grün | Steinwolle | 625,00 | 1.200,00 | 20,00 - 80,00 | A1 | durchgehend Wasser abweisend, WL (P) - langzeitige Wasseraufnahme | unkaschiert | 5 von 5 | sh - erhöhte Zusammendrückbarkeit | erfüllt | 035 | 0,04 | 150,00 | 0,03 | 1.030,00 | 1,00 | 123 | 36b | 15 kPa/m² | https://cdn.ais-online.de/m2/61/65361/images/67/48342967px2021x1812.webp
Akustic HWP 2 Smartpack 1200x625x20mm Haustrennwand-Platte | 4003973327118 | 7080220 | WTH | Platte | gelb, grün | Steinwolle | 625,00 | 1.200,00 | 20,00 - 80,00 | A1 | durchgehend Wasser abweisend, WL (P) - langzeitige Wasseraufnahme | unkaschiert | 5 von 5 | sh - erhöhte Zusammendrückbarkeit | erfüllt | 035 | 0,04 | 150,00 | 0,03 | 1.030,00 | 1,00 | 123 | 36b | 15 kPa/m² | https://cdn.ais-online.de/m2/61/65361/images/67/48342967px2021x1812.webp
Akustic HWP 2 Smartpack 1200x625x30mm Haustrennwand-Platte | 4003973327149 | 7080230 | WTH | Platte | gelb, grün | Steinwolle | 625,00 | 1.200,00 | 20,00 - 80,00 | A1 | durchgehend Wasser abweisend, WL (P) - langzeitige Wasseraufnahme | unkaschiert | 5 von 5 | sh - erhöhte Zusammendrückbarkeit | erfüllt | 035 | 0,04 | 150,00 | 0,03 | 1.030,00 | 1,00 | 123 | 36b | 15 kPa/m² | https://cdn.ais-online.de/m2/61/65361/images/67/48342967px2021x1812.webp
Akustic HWP 2 Smartpack 1200x625x40mm Haustrennwand-Platte | 4003973327170 | 7080240 | WTH | Platte | gelb, grün | Steinwolle | 625,00 | 1.200,00 | 20,00 - 80,00 | A1 | durchgehend Wasser abweisend, WL (P) - langzeitige Wasseraufnahme | unkaschiert | 5 von 5 | sh - erhöhte Zusammendrückbarkeit | erfüllt | 035 | 0,04 | 150,00 | 0,03 | 1.030,00 | 1,00 | 123 | 36b | 15 kPa/m² | https://cdn.ais-online.de/m2/61/65361/images/67/48342967px2021x1812.webp
Akustic HWP 2 Smartpack 1200x625x50mm Haustrennwand-Platte | 4003973111953 | 7080250 | WTH | Platte | gelb, grün | Steinwolle | 625,00 | 1.200,00 | 20,00 - 80,00 | A1 | durchgehend Wasser abweisend, WL (P) - langzeitige Wasseraufnahme | unkaschiert | 5 von 5 | sh - erhöhte Zusammendrückbarkeit | erfüllt | 035 | 0,04 | 150,00 | 0,03 | 1.030,00 | 1,00 | 123 | 36b | 15 kPa/m² | https://cdn.ais-online.de/m2/61/65361/images/67/48342967px2021x1812.webp
Akustic HWP 2 Smartpack 1200x625x60mm Haustrennwand-Platte | 4003973111960 | 7080260 | WTH | Platte | gelb, grün | Steinwolle | 625,00 | 1.200,00 | 20,00 - 80,00 | A1 | durchgehend Wasser abweisend, WL (P) - langzeitige Wasseraufnahme | unkaschiert | 5 von 5 | sh - erhöhte Zusammendrückbarkeit | erfüllt | 035 | 0,04 | 150,00 | 0,03 | 1.030,00 | 1,00 | 123 | 36b | 15 kPa/m² | https://cdn.ais-online.de/m2/61/65361/images/67/48342967px2021x1812.webp
Akustic HWP 2 Smartpack 1200x625x80mm Haustrennwand-Platte | 4003973111977 | 7080280 | WTH | Platte | gelb, grün | Steinwolle | 625,00 | 1.200,00 | 20,00 - 80,00 | A1 | durchgehend Wasser abweisend, WL (P) - langzeitige Wasseraufnahme | unkaschiert | 5 von 5 | sh - erhöhte Zusammendrückbarkeit | erfüllt | 035 | 0,04 | 150,00 | 0,03 | 1.030,00 | 1,00 | 123 | 36b | 15 kPa/m² | https://cdn.ais-online.de/m2/61/65361/images/67/48342967px2021x1812.webp
powered by Heinze