## SAINT-GOBAIN ISOVER
SAINT-GOBAIN ISOVER
Name | GTIN | HAN | Anwendungsgebiet Wärmedämmstoff | Ausführung | Werkstoff | Breite (mm) | Länge (mm) | Stärke (mm) | Befestigung | Brandverhalten | Feuchteverhalten Dämmstoff | Kantenausführung | Kaschierung | Risikominimierung BNB 1.1.6 | Schalldämmgruppe | Status BNB (Bewertungssystem Nachhaltiges Bauen) | Wärmeleitfähigkeitsstufe | Bemessungswert Wärmeleitfähigkeit (W/(m*K)) | max. Temperaturbeständigkeit Peakbelastung (°C) | Nennwert der Wärmeleitfähigkeit (W/(m*K)) | Spezifische Wärmekapazität c (J/(kg*K)) | Wasserdampfdiffusionswiderstandszahl | QNG Pos. nach Katalog 313 | BNB Pos. nach Katalog 1.1.6 | längenspezifischer Strömungswiderstand | Bilder
ISOVER Haustrennwand-Platte Akustic HWP 3 |  |  | WTH | Platte | Steinwolle | 625,00 | 1.200,00 | 20,00 - 50,00 | kleben | A1 | durchgehend Wasser abweisend, WL (P) - langzeitige Wasseraufnahme | Stufenfalz | unkaschiert | 5 von 5 | sg - geringe Zusammendrückbarkeit | erfüllt | 040 | 0,04 | 150,00 | 0,04 | 1.030,00 | 1,00 | 123 | 36b | 5 kPa/m² | https://cdn.ais-online.de/m2/61/65361/images/13/48342913px3338x2788.jpg
Akustic HWP 3 Haustrennwandplatte 1.200x625x20mm | 4003973220563 | 7192154 | WTH | Platte | Steinwolle | 625,00 | 1.200,00 | 20,00 - 50,00 | kleben | A1 | durchgehend Wasser abweisend, WL (P) - langzeitige Wasseraufnahme | Stufenfalz | unkaschiert | 5 von 5 | sg - geringe Zusammendrückbarkeit | erfüllt | 040 | 0,04 | 150,00 | 0,04 | 1.030,00 | 1,00 | 123 | 36b | 5 kPa/m² | https://cdn.ais-online.de/m2/61/65361/images/13/48342913px3338x2788.jpg
Akustic HWP 3 Haustrennwandplatte 1.200x625x30mm | 4003973220570 | 7192155 | WTH | Platte | Steinwolle | 625,00 | 1.200,00 | 20,00 - 50,00 | kleben | A1 | durchgehend Wasser abweisend, WL (P) - langzeitige Wasseraufnahme | Stufenfalz | unkaschiert | 5 von 5 | sg - geringe Zusammendrückbarkeit | erfüllt | 040 | 0,04 | 150,00 | 0,04 | 1.030,00 | 1,00 | 123 | 36b | 5 kPa/m² | https://cdn.ais-online.de/m2/61/65361/images/13/48342913px3338x2788.jpg
Akustic HWP 3 Haustrennwandplatte 1.200x625x40mm | 4003973220587 | 7192156 | WTH | Platte | Steinwolle | 625,00 | 1.200,00 | 20,00 - 50,00 | kleben | A1 | durchgehend Wasser abweisend, WL (P) - langzeitige Wasseraufnahme | Stufenfalz | unkaschiert | 5 von 5 | sg - geringe Zusammendrückbarkeit | erfüllt | 040 | 0,04 | 150,00 | 0,04 | 1.030,00 | 1,00 | 123 | 36b | 5 kPa/m² | https://cdn.ais-online.de/m2/61/65361/images/13/48342913px3338x2788.jpg
Akustic HWP 3 Haustrennwandplatte 1.200x625x50mm | 4003973220594 | 7192157 | WTH | Platte | Steinwolle | 625,00 | 1.200,00 | 20,00 - 50,00 | kleben | A1 | durchgehend Wasser abweisend, WL (P) - langzeitige Wasseraufnahme | Stufenfalz | unkaschiert | 5 von 5 | sg - geringe Zusammendrückbarkeit | erfüllt | 040 | 0,04 | 150,00 | 0,04 | 1.030,00 | 1,00 | 123 | 36b | 5 kPa/m² | https://cdn.ais-online.de/m2/61/65361/images/13/48342913px3338x2788.jpg
powered by Heinze