## SAINT-GOBAIN ISOVER
SAINT-GOBAIN ISOVER
Name | GTIN | HAN | Anwendungsgebiet Wärmedämmstoff | Ausführung | Feuerwiderstandsklasse | Werkstoff | Breite (mm) | Länge (mm) | Stärke (mm) | Brandverhalten | Kaschierung | Risikominimierung BNB 1.1.6 | Status BNB (Bewertungssystem Nachhaltiges Bauen) | Wärmeleitfähigkeitsstufe | Bemessungswert Wärmeleitfähigkeit (W/(m*K)) | längenspezifischer Strömungswiderstand (kPa/m²) | max. Temperaturbeständigkeit Peakbelastung (°C) | Nennwert der Wärmeleitfähigkeit (W/(m*K)) | Spezifische Wärmekapazität c (J/(kg*K)) | Wasserdampfdiffusionswiderstandszahl | QNG Pos. nach Katalog 313 | BNB Pos. nach Katalog 1.1.6 | Bilder
ISOVER Holzbau-Filz ULTIMATE HBF-031 |  |  | WH | Rolle | F 30 | Glaswolle, Steinwolle | 550,00 - 570,00 | 2.200,00 - 4.000,00 | 80,00 - 200,00 | A1 | unkaschiert | 5 von 5 | erfüllt | 032 | 0,03 | 25,00 | 150,00 | 0,03 | 1.030,00 | 1,00 | 123 | 36b | https://cdn.ais-online.de/m2/61/65361/images/72/48342872px2626x3342.jpg https://cdn.ais-online.de/m2/61/65361/images/15/48342415px2551x1673.jpg https://cdn.ais-online.de/m2/61/65361/images/46/48342446px500x503.jpg
ULTIMATE HBF-031-60 2200x570x200mm Holzbaufilz | 4003973315009 | 7915820 | WH | Rolle | F 30 | Glaswolle, Steinwolle | 550,00 - 570,00 | 2.200,00 - 4.000,00 | 80,00 - 200,00 | A1 | unkaschiert | 5 von 5 | erfüllt | 032 | 0,03 | 25,00 | 150,00 | 0,03 | 1.030,00 | 1,00 | 123 | 36b | https://cdn.ais-online.de/m2/61/65361/images/72/48342872px2626x3342.jpg https://cdn.ais-online.de/m2/61/65361/images/15/48342415px2551x1673.jpg https://cdn.ais-online.de/m2/61/65361/images/46/48342446px500x503.jpg
ULTIMATE HBF-031-60 2500x570x180mm Holzbaufilz | 4003973314972 | 7915818 | WH | Rolle | F 30 | Glaswolle, Steinwolle | 550,00 - 570,00 | 2.200,00 - 4.000,00 | 80,00 - 200,00 | A1 | unkaschiert | 5 von 5 | erfüllt | 032 | 0,03 | 25,00 | 150,00 | 0,03 | 1.030,00 | 1,00 | 123 | 36b | https://cdn.ais-online.de/m2/61/65361/images/72/48342872px2626x3342.jpg https://cdn.ais-online.de/m2/61/65361/images/15/48342415px2551x1673.jpg https://cdn.ais-online.de/m2/61/65361/images/46/48342446px500x503.jpg
ULTIMATE HBF-031-60 2800x570x160mm Holzbaufilz | 4003973314941 | 7915816 | WH | Rolle | F 30 | Glaswolle, Steinwolle | 550,00 - 570,00 | 2.200,00 - 4.000,00 | 80,00 - 200,00 | A1 | unkaschiert | 5 von 5 | erfüllt | 032 | 0,03 | 25,00 | 150,00 | 0,03 | 1.030,00 | 1,00 | 123 | 36b | https://cdn.ais-online.de/m2/61/65361/images/72/48342872px2626x3342.jpg https://cdn.ais-online.de/m2/61/65361/images/15/48342415px2551x1673.jpg https://cdn.ais-online.de/m2/61/65361/images/46/48342446px500x503.jpg
ULTIMATE HBF-031 60 3200x570x140mm Holzbaufilz | 4003973314910 | 7915814 | WH | Rolle | F 30 | Glaswolle, Steinwolle | 550,00 - 570,00 | 2.200,00 - 4.000,00 | 80,00 - 200,00 | A1 | unkaschiert | 5 von 5 | erfüllt | 032 | 0,03 | 25,00 | 150,00 | 0,03 | 1.030,00 | 1,00 | 123 | 36b | https://cdn.ais-online.de/m2/61/65361/images/72/48342872px2626x3342.jpg https://cdn.ais-online.de/m2/61/65361/images/15/48342415px2551x1673.jpg https://cdn.ais-online.de/m2/61/65361/images/46/48342446px500x503.jpg
ULTIMATE HBF-031 60 3700x570x120mm Holzbaufilz | 4003973314880 | 7915812 | WH | Rolle | F 30 | Glaswolle, Steinwolle | 550,00 - 570,00 | 2.200,00 - 4.000,00 | 80,00 - 200,00 | A1 | unkaschiert | 5 von 5 | erfüllt | 032 | 0,03 | 25,00 | 150,00 | 0,03 | 1.030,00 | 1,00 | 123 | 36b | https://cdn.ais-online.de/m2/61/65361/images/72/48342872px2626x3342.jpg https://cdn.ais-online.de/m2/61/65361/images/15/48342415px2551x1673.jpg https://cdn.ais-online.de/m2/61/65361/images/46/48342446px500x503.jpg
ULTIMATE HBF-031-60 4000x570x80mm Holzbaufilz | 4003973314859 | 7915880 | WH | Rolle | F 30 | Glaswolle, Steinwolle | 550,00 - 570,00 | 2.200,00 - 4.000,00 | 80,00 - 200,00 | A1 | unkaschiert | 5 von 5 | erfüllt | 032 | 0,03 | 25,00 | 150,00 | 0,03 | 1.030,00 | 1,00 | 123 | 36b | https://cdn.ais-online.de/m2/61/65361/images/72/48342872px2626x3342.jpg https://cdn.ais-online.de/m2/61/65361/images/15/48342415px2551x1673.jpg https://cdn.ais-online.de/m2/61/65361/images/46/48342446px500x503.jpg
ULTIMATE HBF-031 80 2200x550x200mm Holzbaufilz | 4003973314798 | 7915720 | WH | Rolle | F 30 | Glaswolle, Steinwolle | 550,00 - 570,00 | 2.200,00 - 4.000,00 | 80,00 - 200,00 | A1 | unkaschiert | 5 von 5 | erfüllt | 032 | 0,03 | 25,00 | 150,00 | 0,03 | 1.030,00 | 1,00 | 123 | 36b | https://cdn.ais-online.de/m2/61/65361/images/72/48342872px2626x3342.jpg https://cdn.ais-online.de/m2/61/65361/images/15/48342415px2551x1673.jpg https://cdn.ais-online.de/m2/61/65361/images/46/48342446px500x503.jpg
ULTIMATE HBF-031-80 2500x550x180mm Holzbaufilz | 4003973315061 | 7915718 | WH | Rolle | F 30 | Glaswolle, Steinwolle | 550,00 - 570,00 | 2.200,00 - 4.000,00 | 80,00 - 200,00 | A1 | unkaschiert | 5 von 5 | erfüllt | 032 | 0,03 | 25,00 | 150,00 | 0,03 | 1.030,00 | 1,00 | 123 | 36b | https://cdn.ais-online.de/m2/61/65361/images/72/48342872px2626x3342.jpg https://cdn.ais-online.de/m2/61/65361/images/15/48342415px2551x1673.jpg https://cdn.ais-online.de/m2/61/65361/images/46/48342446px500x503.jpg
ULTIMATE HBF-031-80 2800x550x160mm Holzbaufilz | 4003973315030 | 7915716 | WH | Rolle | F 30 | Glaswolle, Steinwolle | 550,00 - 570,00 | 2.200,00 - 4.000,00 | 80,00 - 200,00 | A1 | unkaschiert | 5 von 5 | erfüllt | 032 | 0,03 | 25,00 | 150,00 | 0,03 | 1.030,00 | 1,00 | 123 | 36b | https://cdn.ais-online.de/m2/61/65361/images/72/48342872px2626x3342.jpg https://cdn.ais-online.de/m2/61/65361/images/15/48342415px2551x1673.jpg https://cdn.ais-online.de/m2/61/65361/images/46/48342446px500x503.jpg
ULTIMATE HBF-031-80 3700x550x120mm Holzbaufilz | 4003973314828 | 7915712 | WH | Rolle | F 30 | Glaswolle, Steinwolle | 550,00 - 570,00 | 2.200,00 - 4.000,00 | 80,00 - 200,00 | A1 | unkaschiert | 5 von 5 | erfüllt | 032 | 0,03 | 25,00 | 150,00 | 0,03 | 1.030,00 | 1,00 | 123 | 36b | https://cdn.ais-online.de/m2/61/65361/images/72/48342872px2626x3342.jpg https://cdn.ais-online.de/m2/61/65361/images/15/48342415px2551x1673.jpg https://cdn.ais-online.de/m2/61/65361/images/46/48342446px500x503.jpg
powered by Heinze