## SAINT-GOBAIN ISOVER
SAINT-GOBAIN ISOVER
Name | GTIN | HAN | Anwendungsgebiet Wärmedämmstoff | Ausführung | Feuerwiderstandsklasse | Werkstoff | Breite (mm) | Länge (mm) | Stärke (mm) | Brandverhalten | Kaschierung | Risikominimierung BNB 1.1.6 | Status BNB (Bewertungssystem Nachhaltiges Bauen) | Wärmeleitfähigkeitsstufe | Bemessungswert Wärmeleitfähigkeit (W/(m*K)) | max. Temperaturbeständigkeit Peakbelastung (°C) | Nennwert der Wärmeleitfähigkeit (W/(m*K)) | Spezifische Wärmekapazität c (J/(kg*K)) | Wasserdampfdiffusionswiderstandszahl | QNG Pos. nach Katalog 313 | BNB Pos. nach Katalog 1.1.6 | längenspezifischer Strömungswiderstand | Bilder
ISOVER Holzbau-Platte ULTIMATE HBP-034 |  |  | WH | Platte | F 30 | Steinwolle | 575,00 | 1.250,00 | 60,00 - 200,00 | A1 | unkaschiert | 5 von 5 | erfüllt | 035 | 0,04 | 150,00 | 0,03 | 1.030,00 | 1,00 | 123 | 36b | 10 kPa/m² | https://cdn.ais-online.de/m2/61/65361/images/47/48342847px1805x1732.webp
ULTIMATE HBP-034 1250mm*575mm*100mm Holzbauplatte | 4003973317560 | 7915310 | WH | Platte | F 30 | Steinwolle | 575,00 | 1.250,00 | 60,00 - 200,00 | A1 | unkaschiert | 5 von 5 | erfüllt | 035 | 0,04 | 150,00 | 0,03 | 1.030,00 | 1,00 | 123 | 36b | 10 kPa/m² | https://cdn.ais-online.de/m2/61/65361/images/47/48342847px1805x1732.webp
ULTIMATE HBP-034 1250mm*575mm*60mm Holzbauplatte | 4003973317621 | 7915360 | WH | Platte | F 30 | Steinwolle | 575,00 | 1.250,00 | 60,00 - 200,00 | A1 | unkaschiert | 5 von 5 | erfüllt | 035 | 0,04 | 150,00 | 0,03 | 1.030,00 | 1,00 | 123 | 36b | 10 kPa/m² | https://cdn.ais-online.de/m2/61/65361/images/47/48342847px1805x1732.webp
ULTIMATE HBP-034 1250x575x140mm Holzbau-Platte | 4003973113728 | 7915314 | WH | Platte | F 30 | Steinwolle | 575,00 | 1.250,00 | 60,00 - 200,00 | A1 | unkaschiert | 5 von 5 | erfüllt | 035 | 0,04 | 150,00 | 0,03 | 1.030,00 | 1,00 | 123 | 36b | 10 kPa/m² | https://cdn.ais-online.de/m2/61/65361/images/47/48342847px1805x1732.webp
ULTIMATE HBP-034 1250x575x160mm Holzbau-Platte | 4003973113735 | 7915316 | WH | Platte | F 30 | Steinwolle | 575,00 | 1.250,00 | 60,00 - 200,00 | A1 | unkaschiert | 5 von 5 | erfüllt | 035 | 0,04 | 150,00 | 0,03 | 1.030,00 | 1,00 | 123 | 36b | 10 kPa/m² | https://cdn.ais-online.de/m2/61/65361/images/47/48342847px1805x1732.webp
ULTIMATE HBP-034 1250x575x180mm Holzbau-Platte | 4003973113742 | 7915318 | WH | Platte | F 30 | Steinwolle | 575,00 | 1.250,00 | 60,00 - 200,00 | A1 | unkaschiert | 5 von 5 | erfüllt | 035 | 0,04 | 150,00 | 0,03 | 1.030,00 | 1,00 | 123 | 36b | 10 kPa/m² | https://cdn.ais-online.de/m2/61/65361/images/47/48342847px1805x1732.webp
ULTIMATE HBP-034 1250x575x200mm Holzbau-Platte | 4003973113759 | 7915320 | WH | Platte | F 30 | Steinwolle | 575,00 | 1.250,00 | 60,00 - 200,00 | A1 | unkaschiert | 5 von 5 | erfüllt | 035 | 0,04 | 150,00 | 0,03 | 1.030,00 | 1,00 | 123 | 36b | 10 kPa/m² | https://cdn.ais-online.de/m2/61/65361/images/47/48342847px1805x1732.webp
powered by Heinze