## SAINT-GOBAIN ISOVER
SAINT-GOBAIN ISOVER
Name | GTIN | HAN | Anwendungsgebiet Wärmedämmstoff | Ausführung | Farbton | Werkstoff | Breite (mm) | Länge (mm) | Stärke (mm) | Brandverhalten | Feuchteverhalten Dämmstoff | Kaschierung | Risikominimierung BNB 1.1.6 | Status BNB (Bewertungssystem Nachhaltiges Bauen) | Wärmeleitfähigkeitsstufe | Werkstoff Kaschierung, Beschichtung | Zugfestigkeitsstufe | Bemessungswert Wärmeleitfähigkeit (W/(m*K)) | max. Temperaturbeständigkeit Peakbelastung (°C) | Nennwert der Wärmeleitfähigkeit (W/(m*K)) | Spezifische Wärmekapazität c (J/(kg*K)) | Wasserdampfdiffusionswiderstandszahl | QNG Pos. nach Katalog 313 | BNB Pos. nach Katalog 1.1.6 | längenspezifischer Strömungswiderstand | Bilder
ISOVER Kern-Dämmplatte Kontur KP 1-034 |  |  | DI, WI, WZ | Platte | beige | Glaswolle | 625,00 | 1.250,00 | 40,00 - 160,00 | A1 | durchgehend Wasser abweisend, WL (P) - langzeitige Wasseraufnahme | einseitig | 5 von 5 | erfüllt | 035 | Glasvlies | zk - keine Anforderung an Zugfestigkeit | 0,04 | 150,00 | 0,03 | 1.030,00 | 1,00 | 123 | 36b | 10 kPa/m² | https://cdn.ais-online.de/m2/61/65361/images/57/48342957px2892x2513.webp https://cdn.ais-online.de/m2/61/65361/images/12/48342412px500x503.jpg
Kontur KP 1-034 1250x625x100mm Kern-Dämmplatte | 4003973105648 | 7836500 | DI, WI, WZ | Platte | beige | Glaswolle | 625,00 | 1.250,00 | 40,00 - 160,00 | A1 | durchgehend Wasser abweisend, WL (P) - langzeitige Wasseraufnahme | einseitig | 5 von 5 | erfüllt | 035 | Glasvlies | zk - keine Anforderung an Zugfestigkeit | 0,04 | 150,00 | 0,03 | 1.030,00 | 1,00 | 123 | 36b | 10 kPa/m² | https://cdn.ais-online.de/m2/61/65361/images/57/48342957px2892x2513.webp https://cdn.ais-online.de/m2/61/65361/images/12/48342412px500x503.jpg
Kontur KP 1-034 1250x625x120mm Kern-Dämmplatte | 4003973105655 | 7836512 | DI, WI, WZ | Platte | beige | Glaswolle | 625,00 | 1.250,00 | 40,00 - 160,00 | A1 | durchgehend Wasser abweisend, WL (P) - langzeitige Wasseraufnahme | einseitig | 5 von 5 | erfüllt | 035 | Glasvlies | zk - keine Anforderung an Zugfestigkeit | 0,04 | 150,00 | 0,03 | 1.030,00 | 1,00 | 123 | 36b | 10 kPa/m² | https://cdn.ais-online.de/m2/61/65361/images/57/48342957px2892x2513.webp https://cdn.ais-online.de/m2/61/65361/images/12/48342412px500x503.jpg
Kontur KP 1-034 1250x625x140mm Kern-Dämmplatte | 4003973105662 | 7836514 | DI, WI, WZ | Platte | beige | Glaswolle | 625,00 | 1.250,00 | 40,00 - 160,00 | A1 | durchgehend Wasser abweisend, WL (P) - langzeitige Wasseraufnahme | einseitig | 5 von 5 | erfüllt | 035 | Glasvlies | zk - keine Anforderung an Zugfestigkeit | 0,04 | 150,00 | 0,03 | 1.030,00 | 1,00 | 123 | 36b | 10 kPa/m² | https://cdn.ais-online.de/m2/61/65361/images/57/48342957px2892x2513.webp https://cdn.ais-online.de/m2/61/65361/images/12/48342412px500x503.jpg
Kontur KP 1-034 1250x625x160mm Kern-Dämmplatte | 4003973105679 | 7836516 | DI, WI, WZ | Platte | beige | Glaswolle | 625,00 | 1.250,00 | 40,00 - 160,00 | A1 | durchgehend Wasser abweisend, WL (P) - langzeitige Wasseraufnahme | einseitig | 5 von 5 | erfüllt | 035 | Glasvlies | zk - keine Anforderung an Zugfestigkeit | 0,04 | 150,00 | 0,03 | 1.030,00 | 1,00 | 123 | 36b | 10 kPa/m² | https://cdn.ais-online.de/m2/61/65361/images/57/48342957px2892x2513.webp https://cdn.ais-online.de/m2/61/65361/images/12/48342412px500x503.jpg
Kontur KP 1-034 1250x625x40mm Kern-Dämmplatte | 4003973105693 | 7836540 | DI, WI, WZ | Platte | beige | Glaswolle | 625,00 | 1.250,00 | 40,00 - 160,00 | A1 | durchgehend Wasser abweisend, WL (P) - langzeitige Wasseraufnahme | einseitig | 5 von 5 | erfüllt | 035 | Glasvlies | zk - keine Anforderung an Zugfestigkeit | 0,04 | 150,00 | 0,03 | 1.030,00 | 1,00 | 123 | 36b | 10 kPa/m² | https://cdn.ais-online.de/m2/61/65361/images/57/48342957px2892x2513.webp https://cdn.ais-online.de/m2/61/65361/images/12/48342412px500x503.jpg
Kontur KP 1-034 1250x625x50mm Kern-Dämmplatte | 4003973105617 | 7836550 | DI, WI, WZ | Platte | beige | Glaswolle | 625,00 | 1.250,00 | 40,00 - 160,00 | A1 | durchgehend Wasser abweisend, WL (P) - langzeitige Wasseraufnahme | einseitig | 5 von 5 | erfüllt | 035 | Glasvlies | zk - keine Anforderung an Zugfestigkeit | 0,04 | 150,00 | 0,03 | 1.030,00 | 1,00 | 123 | 36b | 10 kPa/m² | https://cdn.ais-online.de/m2/61/65361/images/57/48342957px2892x2513.webp https://cdn.ais-online.de/m2/61/65361/images/12/48342412px500x503.jpg
Kontur KP 1-034 1250x625x60mm Kern-Dämmplatte | 4003973105624 | 7836560 | DI, WI, WZ | Platte | beige | Glaswolle | 625,00 | 1.250,00 | 40,00 - 160,00 | A1 | durchgehend Wasser abweisend, WL (P) - langzeitige Wasseraufnahme | einseitig | 5 von 5 | erfüllt | 035 | Glasvlies | zk - keine Anforderung an Zugfestigkeit | 0,04 | 150,00 | 0,03 | 1.030,00 | 1,00 | 123 | 36b | 10 kPa/m² | https://cdn.ais-online.de/m2/61/65361/images/57/48342957px2892x2513.webp https://cdn.ais-online.de/m2/61/65361/images/12/48342412px500x503.jpg
Kontur KP 1-034 1250x625x80mm Kern-Dämmplatte | 4003973105631 | 7836580 | DI, WI, WZ | Platte | beige | Glaswolle | 625,00 | 1.250,00 | 40,00 - 160,00 | A1 | durchgehend Wasser abweisend, WL (P) - langzeitige Wasseraufnahme | einseitig | 5 von 5 | erfüllt | 035 | Glasvlies | zk - keine Anforderung an Zugfestigkeit | 0,04 | 150,00 | 0,03 | 1.030,00 | 1,00 | 123 | 36b | 10 kPa/m² | https://cdn.ais-online.de/m2/61/65361/images/57/48342957px2892x2513.webp https://cdn.ais-online.de/m2/61/65361/images/12/48342412px500x503.jpg
powered by Heinze