## SAINT-GOBAIN ISOVER
SAINT-GOBAIN ISOVER
Name | GTIN | HAN | Anwendungsgebiet Wärmedämmstoff | Ausführung | Werkstoff | Breite (mm) | Länge (mm) | Stärke (mm) | Brandverhalten | Feuchteverhalten Dämmstoff | Kaschierung | Risikominimierung BNB 1.1.6 | Status BNB (Bewertungssystem Nachhaltiges Bauen) | Wärmeleitfähigkeitsstufe | Werkstoff Kaschierung, Beschichtung | Zugfestigkeitsstufe | Bemessungswert Wärmeleitfähigkeit (W/(m*K)) | max. Temperaturbeständigkeit Peakbelastung (°C) | Nennwert der Wärmeleitfähigkeit (W/(m*K)) | Spezifische Wärmekapazität c (J/(kg*K)) | Wasserdampfdiffusionswiderstandszahl | QNG Pos. nach Katalog 313 | BNB Pos. nach Katalog 1.1.6 | längenspezifischer Strömungswiderstand | Bilder
ISOVER Kern-Dämmplatte ULTIMATE KP-034 |  |  | DI, WI, WZ | Platte | Steinwolle | 625,00 | 1.200,00 | 40,00 - 200,00 | A1 | durchgehend Wasser abweisend, WL (P) - langzeitige Wasseraufnahme | einseitig | 5 von 5 | erfüllt | 035 | Glasvlies | zk - keine Anforderung an Zugfestigkeit | 0,04 | 150,00 | 0,03 | 1.030,00 | 1,00 | 123 | 36b | 10 kPa/m² | https://cdn.ais-online.de/m2/61/65361/images/86/48342886px2647x2483.webp https://cdn.ais-online.de/m2/61/65361/images/53/48342453px500x503.jpg
ULTIMATE KP-034 1200x625x100mm Kern-Dämmplatte | 4003973110994 | 7912000 | DI, WI, WZ | Platte | Steinwolle | 625,00 | 1.200,00 | 40,00 - 200,00 | A1 | durchgehend Wasser abweisend, WL (P) - langzeitige Wasseraufnahme | einseitig | 5 von 5 | erfüllt | 035 | Glasvlies | zk - keine Anforderung an Zugfestigkeit | 0,04 | 150,00 | 0,03 | 1.030,00 | 1,00 | 123 | 36b | 10 kPa/m² | https://cdn.ais-online.de/m2/61/65361/images/86/48342886px2647x2483.webp https://cdn.ais-online.de/m2/61/65361/images/53/48342453px500x503.jpg
ULTIMATE KP-034 1200x625x120mm Kern-Dämmplatte | 4003973111007 | 7912012 | DI, WI, WZ | Platte | Steinwolle | 625,00 | 1.200,00 | 40,00 - 200,00 | A1 | durchgehend Wasser abweisend, WL (P) - langzeitige Wasseraufnahme | einseitig | 5 von 5 | erfüllt | 035 | Glasvlies | zk - keine Anforderung an Zugfestigkeit | 0,04 | 150,00 | 0,03 | 1.030,00 | 1,00 | 123 | 36b | 10 kPa/m² | https://cdn.ais-online.de/m2/61/65361/images/86/48342886px2647x2483.webp https://cdn.ais-online.de/m2/61/65361/images/53/48342453px500x503.jpg
ULTIMATE KP-034 1200x625x140mm Kern-Dämmplatte | 4003973111014 | 7912014 | DI, WI, WZ | Platte | Steinwolle | 625,00 | 1.200,00 | 40,00 - 200,00 | A1 | durchgehend Wasser abweisend, WL (P) - langzeitige Wasseraufnahme | einseitig | 5 von 5 | erfüllt | 035 | Glasvlies | zk - keine Anforderung an Zugfestigkeit | 0,04 | 150,00 | 0,03 | 1.030,00 | 1,00 | 123 | 36b | 10 kPa/m² | https://cdn.ais-online.de/m2/61/65361/images/86/48342886px2647x2483.webp https://cdn.ais-online.de/m2/61/65361/images/53/48342453px500x503.jpg
ULTIMATE KP-034 1200x625x160mm Kern-Dämmplatte | 4003973228156 | 7912016 | DI, WI, WZ | Platte | Steinwolle | 625,00 | 1.200,00 | 40,00 - 200,00 | A1 | durchgehend Wasser abweisend, WL (P) - langzeitige Wasseraufnahme | einseitig | 5 von 5 | erfüllt | 035 | Glasvlies | zk - keine Anforderung an Zugfestigkeit | 0,04 | 150,00 | 0,03 | 1.030,00 | 1,00 | 123 | 36b | 10 kPa/m² | https://cdn.ais-online.de/m2/61/65361/images/86/48342886px2647x2483.webp https://cdn.ais-online.de/m2/61/65361/images/53/48342453px500x503.jpg
ULTIMATE KP-034 1200x625x180mm Kern-Dämmplatte | 4003973314569 | 7912018 | DI, WI, WZ | Platte | Steinwolle | 625,00 | 1.200,00 | 40,00 - 200,00 | A1 | durchgehend Wasser abweisend, WL (P) - langzeitige Wasseraufnahme | einseitig | 5 von 5 | erfüllt | 035 | Glasvlies | zk - keine Anforderung an Zugfestigkeit | 0,04 | 150,00 | 0,03 | 1.030,00 | 1,00 | 123 | 36b | 10 kPa/m² | https://cdn.ais-online.de/m2/61/65361/images/86/48342886px2647x2483.webp https://cdn.ais-online.de/m2/61/65361/images/53/48342453px500x503.jpg
ULTIMATE KP-034 1200x625x200mm Kern-Dämmplatte | 4003973314590 | 7912020 | DI, WI, WZ | Platte | Steinwolle | 625,00 | 1.200,00 | 40,00 - 200,00 | A1 | durchgehend Wasser abweisend, WL (P) - langzeitige Wasseraufnahme | einseitig | 5 von 5 | erfüllt | 035 | Glasvlies | zk - keine Anforderung an Zugfestigkeit | 0,04 | 150,00 | 0,03 | 1.030,00 | 1,00 | 123 | 36b | 10 kPa/m² | https://cdn.ais-online.de/m2/61/65361/images/86/48342886px2647x2483.webp https://cdn.ais-online.de/m2/61/65361/images/53/48342453px500x503.jpg
ULTIMATE KP-034 1200x625x40mm Kern-Dämmplatte | 4003973111182 | 7912040 | DI, WI, WZ | Platte | Steinwolle | 625,00 | 1.200,00 | 40,00 - 200,00 | A1 | durchgehend Wasser abweisend, WL (P) - langzeitige Wasseraufnahme | einseitig | 5 von 5 | erfüllt | 035 | Glasvlies | zk - keine Anforderung an Zugfestigkeit | 0,04 | 150,00 | 0,03 | 1.030,00 | 1,00 | 123 | 36b | 10 kPa/m² | https://cdn.ais-online.de/m2/61/65361/images/86/48342886px2647x2483.webp https://cdn.ais-online.de/m2/61/65361/images/53/48342453px500x503.jpg
ULTIMATE KP-034 1200x625x50mm Kern-Dämmplatte | 4003973110963 | 7912050 | DI, WI, WZ | Platte | Steinwolle | 625,00 | 1.200,00 | 40,00 - 200,00 | A1 | durchgehend Wasser abweisend, WL (P) - langzeitige Wasseraufnahme | einseitig | 5 von 5 | erfüllt | 035 | Glasvlies | zk - keine Anforderung an Zugfestigkeit | 0,04 | 150,00 | 0,03 | 1.030,00 | 1,00 | 123 | 36b | 10 kPa/m² | https://cdn.ais-online.de/m2/61/65361/images/86/48342886px2647x2483.webp https://cdn.ais-online.de/m2/61/65361/images/53/48342453px500x503.jpg
ULTIMATE KP-034 1200x625x60mm Kern-Dämmplatte | 4003973110970 | 7912060 | DI, WI, WZ | Platte | Steinwolle | 625,00 | 1.200,00 | 40,00 - 200,00 | A1 | durchgehend Wasser abweisend, WL (P) - langzeitige Wasseraufnahme | einseitig | 5 von 5 | erfüllt | 035 | Glasvlies | zk - keine Anforderung an Zugfestigkeit | 0,04 | 150,00 | 0,03 | 1.030,00 | 1,00 | 123 | 36b | 10 kPa/m² | https://cdn.ais-online.de/m2/61/65361/images/86/48342886px2647x2483.webp https://cdn.ais-online.de/m2/61/65361/images/53/48342453px500x503.jpg
ULTIMATE KP-034 1200x625x80mm Kern-Dämmplatte | 4003973110987 | 7912080 | DI, WI, WZ | Platte | Steinwolle | 625,00 | 1.200,00 | 40,00 - 200,00 | A1 | durchgehend Wasser abweisend, WL (P) - langzeitige Wasseraufnahme | einseitig | 5 von 5 | erfüllt | 035 | Glasvlies | zk - keine Anforderung an Zugfestigkeit | 0,04 | 150,00 | 0,03 | 1.030,00 | 1,00 | 123 | 36b | 10 kPa/m² | https://cdn.ais-online.de/m2/61/65361/images/86/48342886px2647x2483.webp https://cdn.ais-online.de/m2/61/65361/images/53/48342453px500x503.jpg
powered by Heinze