## SAINT-GOBAIN ISOVER
SAINT-GOBAIN ISOVER
Name | GTIN | HAN | Anwendungsgebiet Wärmedämmstoff | Ausführung | Farbton | Werkstoff | Breite (mm) | Länge (mm) | Stärke (mm) | Brandverhalten | Feuchteverhalten Dämmstoff | Kaschierung | Risikominimierung BNB 1.1.6 | Status BNB (Bewertungssystem Nachhaltiges Bauen) | Wärmeleitfähigkeitsstufe | Werkstoff Kaschierung, Beschichtung | Bemessungswert Wärmeleitfähigkeit (W/(m*K)) | längenspezifischer Strömungswiderstand (kPa/m²) | max. Temperaturbeständigkeit Peakbelastung (°C) | Nennwert der Wärmeleitfähigkeit (W/(m*K)) | Spezifische Wärmekapazität c (J/(kg*K)) | Wasserdampfdiffusionswiderstandszahl | QNG Pos. nach Katalog 313 | BNB Pos. nach Katalog 1.1.6 | Bilder
ISOVER Kern-Dämmrolle Kontur KR Xpress-031 | 4003973104948 | 7836416 | WZ | Rolle | beige | Glaswolle | 375,00 | 3.200,00 | 160,00 | A1 | WL (P) - langzeitige Wasseraufnahme | beidseitig | 5 von 5 | erfüllt | 032 | Glasvlies | 0,03 | 25,00 | 150,00 | 0,03 | 1.030,00 | 1,00 | 123 | 36b | https://cdn.ais-online.de/m2/61/65361/images/29/48342929px2626x3313.webp https://cdn.ais-online.de/m2/61/65361/images/81/48342481px3072x2048.jpg https://cdn.ais-online.de/m2/61/65361/images/17/48342517px500x503.jpg
powered by Heinze