## SAINT-GOBAIN ISOVER
SAINT-GOBAIN ISOVER
Name | GTIN | HAN | Ausführung | Werkstoff | Breite (mm) | Länge (mm) | Äquivalente Luftschichtdicke | Befestigung | Brandverhalten | Diffusionsverhalten | Kaschierung | Werkstoff Kaschierung, Beschichtung | Fläche (m²) | Gewicht (kg/m²) | sd-Wert (m) | Temperaturbeständigkeit (°C) | Bilder
ISOVER Klimamembran Vario KM Duplex UV |  |  | Rolle | Polyamid (PA) | 1.500,00 | 20.000,00 - 40.000,00 | [0,3:5] | heften, kleben | E | feuchteadaptiv | einseitig | Polypropylen (PP), Vlies | 30,00 - 60,00 | 0,08 | 0,30 - 5,00 | -40,00 - 80,00 | https://cdn.ais-online.de/m2/61/65361/images/21/48323921px8000x6000.jpg https://cdn.ais-online.de/m2/61/65361/images/58/48342458px6048x4032.jpg https://cdn.ais-online.de/m2/61/65361/images/05/48342505px6048x4032.jpg
Vario KM Duplex UV 30m2 20000x1500mm Klimamembran | 4003973111243 | 560033 | Rolle | Polyamid (PA) | 1.500,00 | 20.000,00 - 40.000,00 | [0,3:5] | heften, kleben | E | feuchteadaptiv | einseitig | Polypropylen (PP), Vlies | 30,00 - 60,00 | 0,08 | 0,30 - 5,00 | -40,00 - 80,00 | https://cdn.ais-online.de/m2/61/65361/images/21/48323921px8000x6000.jpg https://cdn.ais-online.de/m2/61/65361/images/58/48342458px6048x4032.jpg https://cdn.ais-online.de/m2/61/65361/images/05/48342505px6048x4032.jpg
Vario KM Duplex UV 60m2 40000x1500mm Klimamembran | 4003973105778 | 560031 | Rolle | Polyamid (PA) | 1.500,00 | 20.000,00 - 40.000,00 | [0,3:5] | heften, kleben | E | feuchteadaptiv | einseitig | Polypropylen (PP), Vlies | 30,00 - 60,00 | 0,08 | 0,30 - 5,00 | -40,00 - 80,00 | https://cdn.ais-online.de/m2/61/65361/images/21/48323921px8000x6000.jpg https://cdn.ais-online.de/m2/61/65361/images/58/48342458px6048x4032.jpg https://cdn.ais-online.de/m2/61/65361/images/05/48342505px6048x4032.jpg
powered by Heinze