## SAINT-GOBAIN ISOVER
SAINT-GOBAIN ISOVER
Name | GTIN | HAN | Anwendungsgebiet Wärmedämmstoff | Ausführung | Farbton | Werkstoff | Breite (mm) | Länge (mm) | Stärke (mm) | Brandverhalten | Kaschierung | Risikominimierung BNB 1.1.6 | Status BNB (Bewertungssystem Nachhaltiges Bauen) | Wärmeleitfähigkeitsstufe | Bemessungswert Wärmeleitfähigkeit (W/(m*K)) | max. Temperaturbeständigkeit Peakbelastung (°C) | Nennwert der Wärmeleitfähigkeit (W/(m*K)) | Spezifische Wärmekapazität c (J/(kg*K)) | Wasserdampfdiffusionswiderstandszahl | QNG Pos. nach Katalog 313 | BNB Pos. nach Katalog 1.1.6 | längenspezifischer Strömungswiderstand | Bilder
ISOVER Trennwand-Platte Akustic TP 1-034 |  |  | DI, DZ, WH, WTR | Platte | beige | Glaswolle | 625,00 | 1.250,00 | 40,00 - 120,00 | A1 | unkaschiert | 5 von 5 | erfüllt | 035 | 0,04 | 150,00 | 0,03 | 1.030,00 | 1,00 | 123 | 36b | 10 kPa/m² | https://cdn.ais-online.de/m2/61/65361/images/53/48342853px2790x3515.jpg
Akustic TP 1-034 1250x625x100mm Trennwand-Platte | 4003973311162 | 7836000 | DI, DZ, WH, WTR | Platte | beige | Glaswolle | 625,00 | 1.250,00 | 40,00 - 120,00 | A1 | unkaschiert | 5 von 5 | erfüllt | 035 | 0,04 | 150,00 | 0,03 | 1.030,00 | 1,00 | 123 | 36b | 10 kPa/m² | https://cdn.ais-online.de/m2/61/65361/images/53/48342853px2790x3515.jpg
Akustic TP 1-034 1250x625x120mm Trennwand-Platte | 4003973311100 | 7836012 | DI, DZ, WH, WTR | Platte | beige | Glaswolle | 625,00 | 1.250,00 | 40,00 - 120,00 | A1 | unkaschiert | 5 von 5 | erfüllt | 035 | 0,04 | 150,00 | 0,03 | 1.030,00 | 1,00 | 123 | 36b | 10 kPa/m² | https://cdn.ais-online.de/m2/61/65361/images/53/48342853px2790x3515.jpg
Akustic TP 1-034 1250x625x40mm Trennwand-Platte | 4003973310998 | 7836040 | DI, DZ, WH, WTR | Platte | beige | Glaswolle | 625,00 | 1.250,00 | 40,00 - 120,00 | A1 | unkaschiert | 5 von 5 | erfüllt | 035 | 0,04 | 150,00 | 0,03 | 1.030,00 | 1,00 | 123 | 36b | 10 kPa/m² | https://cdn.ais-online.de/m2/61/65361/images/53/48342853px2790x3515.jpg
Akustic TP 1-034 1250x625x50mm Trennwand-Platte | 4003973310905 | 7836050 | DI, DZ, WH, WTR | Platte | beige | Glaswolle | 625,00 | 1.250,00 | 40,00 - 120,00 | A1 | unkaschiert | 5 von 5 | erfüllt | 035 | 0,04 | 150,00 | 0,03 | 1.030,00 | 1,00 | 123 | 36b | 10 kPa/m² | https://cdn.ais-online.de/m2/61/65361/images/53/48342853px2790x3515.jpg
Akustic TP 1-034 1250x625x60mm Trennwand-Platte | 4003973310868 | 7836060 | DI, DZ, WH, WTR | Platte | beige | Glaswolle | 625,00 | 1.250,00 | 40,00 - 120,00 | A1 | unkaschiert | 5 von 5 | erfüllt | 035 | 0,04 | 150,00 | 0,03 | 1.030,00 | 1,00 | 123 | 36b | 10 kPa/m² | https://cdn.ais-online.de/m2/61/65361/images/53/48342853px2790x3515.jpg
Akustic TP 1-034 1250x625x80mm Trennwand-Platte | 4003973310967 | 7836080 | DI, DZ, WH, WTR | Platte | beige | Glaswolle | 625,00 | 1.250,00 | 40,00 - 120,00 | A1 | unkaschiert | 5 von 5 | erfüllt | 035 | 0,04 | 150,00 | 0,03 | 1.030,00 | 1,00 | 123 | 36b | 10 kPa/m² | https://cdn.ais-online.de/m2/61/65361/images/53/48342853px2790x3515.jpg
powered by Heinze