## SAINT-GOBAIN ISOVER
SAINT-GOBAIN ISOVER
Name | GTIN | HAN | Anwendungsgebiet Wärmedämmstoff | Ausführung | Werkstoff | Breite (mm) | Länge (mm) | Stärke (mm) | Brandverhalten | Feuchteverhalten Dämmstoff | Kaschierung | Risikominimierung BNB 1.1.6 | Status BNB (Bewertungssystem Nachhaltiges Bauen) | Wärmeleitfähigkeitsstufe | Bemessungswert Wärmeleitfähigkeit (W/(m*K)) | längenspezifischer Strömungswiderstand (kPa/m²) | max. Temperaturbeständigkeit Peakbelastung (°C) | Nennwert der Wärmeleitfähigkeit (W/(m*K)) | Spezifische Wärmekapazität c (J/(kg*K)) | Wasserdampfdiffusionswiderstandszahl | QNG Pos. nach Katalog 313 | BNB Pos. nach Katalog 1.1.6 | Bilder
ISOVER Wandkassetten-Filz ULTIMATE WF-034 |  |  | WAB | Rolle | Glaswolle, Steinwolle | 600,00 | 5.000,00 | 100,00 - 160,00 | A1 | WL (P) - langzeitige Wasseraufnahme | unkaschiert | 5 von 5 | erfüllt | 035 | 0,04 | 10,00 | 150,00 | 0,03 | 1.030,00 | 1,00 | 123 | 36b | https://cdn.ais-online.de/m2/61/65361/images/69/48342969px2626x3340.webp
ULTIMATE WF-034 5000x600x100mm Wandkassetten-Filz | 4003973100186 | 7910400 | WAB | Rolle | Glaswolle, Steinwolle | 600,00 | 5.000,00 | 100,00 - 160,00 | A1 | WL (P) - langzeitige Wasseraufnahme | unkaschiert | 5 von 5 | erfüllt | 035 | 0,04 | 10,00 | 150,00 | 0,03 | 1.030,00 | 1,00 | 123 | 36b | https://cdn.ais-online.de/m2/61/65361/images/69/48342969px2626x3340.webp
ULTIMATE WF-034 5000x600x120mm Wandkassetten-Filz | 4003973100193 | 7910412 | WAB | Rolle | Glaswolle, Steinwolle | 600,00 | 5.000,00 | 100,00 - 160,00 | A1 | WL (P) - langzeitige Wasseraufnahme | unkaschiert | 5 von 5 | erfüllt | 035 | 0,04 | 10,00 | 150,00 | 0,03 | 1.030,00 | 1,00 | 123 | 36b | https://cdn.ais-online.de/m2/61/65361/images/69/48342969px2626x3340.webp
ULTIMATE WF-034 5000x600x140mm Wandkassetten-Filz | 4003973100209 | 7910414 | WAB | Rolle | Glaswolle, Steinwolle | 600,00 | 5.000,00 | 100,00 - 160,00 | A1 | WL (P) - langzeitige Wasseraufnahme | unkaschiert | 5 von 5 | erfüllt | 035 | 0,04 | 10,00 | 150,00 | 0,03 | 1.030,00 | 1,00 | 123 | 36b | https://cdn.ais-online.de/m2/61/65361/images/69/48342969px2626x3340.webp
ULTIMATE WF-034 5000x600x160mm Wandkassetten-Filz | 4003973100216 | 7910416 | WAB | Rolle | Glaswolle, Steinwolle | 600,00 | 5.000,00 | 100,00 - 160,00 | A1 | WL (P) - langzeitige Wasseraufnahme | unkaschiert | 5 von 5 | erfüllt | 035 | 0,04 | 10,00 | 150,00 | 0,03 | 1.030,00 | 1,00 | 123 | 36b | https://cdn.ais-online.de/m2/61/65361/images/69/48342969px2626x3340.webp
powered by Heinze