## SAINT-GOBAIN ISOVER
SAINT-GOBAIN ISOVER
Name | GTIN | HAN | Anwendungsgebiet Wärmedämmstoff | Ausführung | Feuerwiderstandsklasse | Werkstoff | Breite (mm) | Länge (mm) | Stärke (mm) | Brandverhalten | Druckbelastbarkeitsstufe | Kaschierung | Risikominimierung BNB 1.1.6 | Status BNB (Bewertungssystem Nachhaltiges Bauen) | Wärmeleitfähigkeitsstufe | Werkstoff Kaschierung, Beschichtung | Bemessungswert Wärmeleitfähigkeit (W/(m*K)) | längenspezifischer Strömungswiderstand (kPa/m²) | max. Temperaturbeständigkeit Peakbelastung (°C) | Nennwert der Wärmeleitfähigkeit (W/(m*K)) | Spezifische Wärmekapazität c (J/(kg*K)) | Wasserdampfdiffusionswiderstandszahl | QNG Pos. nach Katalog 313 | BNB Pos. nach Katalog 1.1.6 | Bilder
ISOVER Zwischensparren-Klemmfilz ULTIMATE ZKF-031 |  |  | DAD, DZ, WH | Rolle | F 30 | Glaswolle, Steinwolle | 1.200,00 | 2.200,00 - 4.400,00 | 100,00 - 200,00 | A1 | dk - keine Druckbelastbarkeit | einseitig | 5 von 5 | erfüllt | 032 | Glasvlies | 0,03 | 25,00 | 150,00 | 0,03 | 1.030,00 | 1,00 | 123 | 36b | https://cdn.ais-online.de/m2/61/65361/images/11/48538611px4134x4724.jpg https://cdn.ais-online.de/m2/61/65361/images/84/48342584px1181x775.jpg
ULTIMATE ZKF-031 2200x1200x200mm Zwischensparren-Klemmfilz | 4003973293116 | 7916620 | DAD, DZ, WH | Rolle | F 30 | Glaswolle, Steinwolle | 1.200,00 | 2.200,00 - 4.400,00 | 100,00 - 200,00 | A1 | dk - keine Druckbelastbarkeit | einseitig | 5 von 5 | erfüllt | 032 | Glasvlies | 0,03 | 25,00 | 150,00 | 0,03 | 1.030,00 | 1,00 | 123 | 36b | https://cdn.ais-online.de/m2/61/65361/images/11/48538611px4134x4724.jpg https://cdn.ais-online.de/m2/61/65361/images/84/48342584px1181x775.jpg
ULTIMATE ZKF-031 2500x1200x180mm Zwischensparren-Klemmfilz | 4003973293109 | 7916618 | DAD, DZ, WH | Rolle | F 30 | Glaswolle, Steinwolle | 1.200,00 | 2.200,00 - 4.400,00 | 100,00 - 200,00 | A1 | dk - keine Druckbelastbarkeit | einseitig | 5 von 5 | erfüllt | 032 | Glasvlies | 0,03 | 25,00 | 150,00 | 0,03 | 1.030,00 | 1,00 | 123 | 36b | https://cdn.ais-online.de/m2/61/65361/images/11/48538611px4134x4724.jpg https://cdn.ais-online.de/m2/61/65361/images/84/48342584px1181x775.jpg
ULTIMATE ZKF-031 2800x1200x160mm Zwischensparren-Klemmfilz | 4003973293093 | 7916616 | DAD, DZ, WH | Rolle | F 30 | Glaswolle, Steinwolle | 1.200,00 | 2.200,00 - 4.400,00 | 100,00 - 200,00 | A1 | dk - keine Druckbelastbarkeit | einseitig | 5 von 5 | erfüllt | 032 | Glasvlies | 0,03 | 25,00 | 150,00 | 0,03 | 1.030,00 | 1,00 | 123 | 36b | https://cdn.ais-online.de/m2/61/65361/images/11/48538611px4134x4724.jpg https://cdn.ais-online.de/m2/61/65361/images/84/48342584px1181x775.jpg
ULTIMATE ZKF-031 3200x1200x140mm Zwischensparren-Klemmfilz | 4003973293086 | 7916614 | DAD, DZ, WH | Rolle | F 30 | Glaswolle, Steinwolle | 1.200,00 | 2.200,00 - 4.400,00 | 100,00 - 200,00 | A1 | dk - keine Druckbelastbarkeit | einseitig | 5 von 5 | erfüllt | 032 | Glasvlies | 0,03 | 25,00 | 150,00 | 0,03 | 1.030,00 | 1,00 | 123 | 36b | https://cdn.ais-online.de/m2/61/65361/images/11/48538611px4134x4724.jpg https://cdn.ais-online.de/m2/61/65361/images/84/48342584px1181x775.jpg
ULTIMATE ZKF-031 3700x1200x120mm Zwischensparren-Klemmfilz | 4003973293079 | 7916612 | DAD, DZ, WH | Rolle | F 30 | Glaswolle, Steinwolle | 1.200,00 | 2.200,00 - 4.400,00 | 100,00 - 200,00 | A1 | dk - keine Druckbelastbarkeit | einseitig | 5 von 5 | erfüllt | 032 | Glasvlies | 0,03 | 25,00 | 150,00 | 0,03 | 1.030,00 | 1,00 | 123 | 36b | https://cdn.ais-online.de/m2/61/65361/images/11/48538611px4134x4724.jpg https://cdn.ais-online.de/m2/61/65361/images/84/48342584px1181x775.jpg
ULTIMATE ZKF-031 4400x1200x100mm Zwischensparren-Klemmfilz | 4003973293062 | 7916600 | DAD, DZ, WH | Rolle | F 30 | Glaswolle, Steinwolle | 1.200,00 | 2.200,00 - 4.400,00 | 100,00 - 200,00 | A1 | dk - keine Druckbelastbarkeit | einseitig | 5 von 5 | erfüllt | 032 | Glasvlies | 0,03 | 25,00 | 150,00 | 0,03 | 1.030,00 | 1,00 | 123 | 36b | https://cdn.ais-online.de/m2/61/65361/images/11/48538611px4134x4724.jpg https://cdn.ais-online.de/m2/61/65361/images/84/48342584px1181x775.jpg
powered by Heinze