## SAINT-GOBAIN ISOVER
SAINT-GOBAIN ISOVER
Name | GTIN | HAN | Anwendungsgebiet Wärmedämmstoff | Ausführung | Feuerwiderstandsklasse | Werkstoff | Breite (mm) | Länge (mm) | Stärke (mm) | Brandverhalten | Druckbelastbarkeitsstufe | Kaschierung | Risikominimierung BNB 1.1.6 | Status BNB (Bewertungssystem Nachhaltiges Bauen) | Wärmeleitfähigkeitsstufe | Werkstoff Kaschierung, Beschichtung | Bemessungswert Wärmeleitfähigkeit (W/(m*K)) | längenspezifischer Strömungswiderstand (kPa/m²) | max. Temperaturbeständigkeit Peakbelastung (°C) | Nennwert der Wärmeleitfähigkeit (W/(m*K)) | Spezifische Wärmekapazität c (J/(kg*K)) | Wasserdampfdiffusionswiderstandszahl | QNG Pos. nach Katalog 313 | BNB Pos. nach Katalog 1.1.6 | Bilder
ISOVER Zwischensparren-Klemmfilz ULTIMATE ZKF-034 |  |  | DAD, DZ, WH | Rolle | F 30 | Glaswolle, Steinwolle | 1.200,00 | 2.500,00 - 4.700,00 | 100,00 - 240,00 | A1 | dk - keine Druckbelastbarkeit | einseitig | 5 von 5 | erfüllt | 035 | Glasvlies | 0,04 | 10,00 | 150,00 | 0,03 | 1.030,00 | 1,00 | 123 | 36b | https://cdn.ais-online.de/m2/61/65361/images/08/48538608px4134x4724.jpg https://cdn.ais-online.de/m2/61/65361/images/63/48342463px500x503.jpg
ULTIMATE ZKF-034 2500x1200x240mm Zwischensparren-Klemmfilz | 4003973090074 | 7911424 | DAD, DZ, WH | Rolle | F 30 | Glaswolle, Steinwolle | 1.200,00 | 2.500,00 - 4.700,00 | 100,00 - 240,00 | A1 | dk - keine Druckbelastbarkeit | einseitig | 5 von 5 | erfüllt | 035 | Glasvlies | 0,04 | 10,00 | 150,00 | 0,03 | 1.030,00 | 1,00 | 123 | 36b | https://cdn.ais-online.de/m2/61/65361/images/08/48538608px4134x4724.jpg https://cdn.ais-online.de/m2/61/65361/images/63/48342463px500x503.jpg
ULTIMATE ZKF-034 2600x1200x220mm Zwischensparren-Klemmfilz | 4003973105341 | 7911322 | DAD, DZ, WH | Rolle | F 30 | Glaswolle, Steinwolle | 1.200,00 | 2.500,00 - 4.700,00 | 100,00 - 240,00 | A1 | dk - keine Druckbelastbarkeit | einseitig | 5 von 5 | erfüllt | 035 | Glasvlies | 0,04 | 10,00 | 150,00 | 0,03 | 1.030,00 | 1,00 | 123 | 36b | https://cdn.ais-online.de/m2/61/65361/images/08/48538608px4134x4724.jpg https://cdn.ais-online.de/m2/61/65361/images/63/48342463px500x503.jpg
ULTIMATE ZKF-034 2800x1200x200mm Zwischensparren-Klemmfilz | 4003973105334 | 7911320 | DAD, DZ, WH | Rolle | F 30 | Glaswolle, Steinwolle | 1.200,00 | 2.500,00 - 4.700,00 | 100,00 - 240,00 | A1 | dk - keine Druckbelastbarkeit | einseitig | 5 von 5 | erfüllt | 035 | Glasvlies | 0,04 | 10,00 | 150,00 | 0,03 | 1.030,00 | 1,00 | 123 | 36b | https://cdn.ais-online.de/m2/61/65361/images/08/48538608px4134x4724.jpg https://cdn.ais-online.de/m2/61/65361/images/63/48342463px500x503.jpg
ULTIMATE ZKF-034 3100x1200x180mm Zwischensparren-Klemmfilz | 4003973105327 | 7911318 | DAD, DZ, WH | Rolle | F 30 | Glaswolle, Steinwolle | 1.200,00 | 2.500,00 - 4.700,00 | 100,00 - 240,00 | A1 | dk - keine Druckbelastbarkeit | einseitig | 5 von 5 | erfüllt | 035 | Glasvlies | 0,04 | 10,00 | 150,00 | 0,03 | 1.030,00 | 1,00 | 123 | 36b | https://cdn.ais-online.de/m2/61/65361/images/08/48538608px4134x4724.jpg https://cdn.ais-online.de/m2/61/65361/images/63/48342463px500x503.jpg
ULTIMATE ZKF-034 3500x1200x160mm Zwischensparren-Klemmfilz | 4003973105310 | 7911316 | DAD, DZ, WH | Rolle | F 30 | Glaswolle, Steinwolle | 1.200,00 | 2.500,00 - 4.700,00 | 100,00 - 240,00 | A1 | dk - keine Druckbelastbarkeit | einseitig | 5 von 5 | erfüllt | 035 | Glasvlies | 0,04 | 10,00 | 150,00 | 0,03 | 1.030,00 | 1,00 | 123 | 36b | https://cdn.ais-online.de/m2/61/65361/images/08/48538608px4134x4724.jpg https://cdn.ais-online.de/m2/61/65361/images/63/48342463px500x503.jpg
ULTIMATE ZKF-034 4000x1200x140mm Zwischensparren-Klemmfilz | 4003973105303 | 7911314 | DAD, DZ, WH | Rolle | F 30 | Glaswolle, Steinwolle | 1.200,00 | 2.500,00 - 4.700,00 | 100,00 - 240,00 | A1 | dk - keine Druckbelastbarkeit | einseitig | 5 von 5 | erfüllt | 035 | Glasvlies | 0,04 | 10,00 | 150,00 | 0,03 | 1.030,00 | 1,00 | 123 | 36b | https://cdn.ais-online.de/m2/61/65361/images/08/48538608px4134x4724.jpg https://cdn.ais-online.de/m2/61/65361/images/63/48342463px500x503.jpg
ULTIMATE ZKF-034 4400x1200x100mm Zwischensparren-Klemmfilz | 4003973219956 | 7911300 | DAD, DZ, WH | Rolle | F 30 | Glaswolle, Steinwolle | 1.200,00 | 2.500,00 - 4.700,00 | 100,00 - 240,00 | A1 | dk - keine Druckbelastbarkeit | einseitig | 5 von 5 | erfüllt | 035 | Glasvlies | 0,04 | 10,00 | 150,00 | 0,03 | 1.030,00 | 1,00 | 123 | 36b | https://cdn.ais-online.de/m2/61/65361/images/08/48538608px4134x4724.jpg https://cdn.ais-online.de/m2/61/65361/images/63/48342463px500x503.jpg
ULTIMATE ZKF-034 4700x1200x120mm Zwischensparren-Klemmfilz | 4003973105471 | 7911312 | DAD, DZ, WH | Rolle | F 30 | Glaswolle, Steinwolle | 1.200,00 | 2.500,00 - 4.700,00 | 100,00 - 240,00 | A1 | dk - keine Druckbelastbarkeit | einseitig | 5 von 5 | erfüllt | 035 | Glasvlies | 0,04 | 10,00 | 150,00 | 0,03 | 1.030,00 | 1,00 | 123 | 36b | https://cdn.ais-online.de/m2/61/65361/images/08/48538608px4134x4724.jpg https://cdn.ais-online.de/m2/61/65361/images/63/48342463px500x503.jpg
powered by Heinze