## SAINT-GOBAIN ISOVER
SAINT-GOBAIN ISOVER
Name | GTIN | HAN | Anwendungsgebiet Wärmedämmstoff | Ausführung | Farbton | Werkstoff | Breite (mm) | Länge (mm) | Stärke (mm) | Befestigung | Brandverhalten | Druckbelastbarkeitsstufe | Feuchteverhalten Dämmstoff | Kaschierung | Risikominimierung BNB 1.1.6 | Status BNB (Bewertungssystem Nachhaltiges Bauen) | Wärmeleitfähigkeitsstufe | Werkstoff Kaschierung, Beschichtung | Zugfestigkeitsstufe | Bemessungswert Wärmeleitfähigkeit (W/(m*K)) | max. Temperaturbeständigkeit Peakbelastung (°C) | Nennwert der Wärmeleitfähigkeit (W/(m*K)) | Spezifische Wärmekapazität c (J/(kg*K)) | Wasserdampfdiffusionswiderstandszahl | QNG Pos. nach Katalog 313 | BNB Pos. nach Katalog 1.1.6 | längenspezifischer Strömungswiderstand | Bilder
Kontur FSP 1-031 1250x625x200mm Fassaden-Dämmplatte | 4003973321567 | 7834520 | DAD, WAB, WI, WZ | Platte | beige | Glaswolle | 625,00 | 1.250,00 | 200,00 | klemmen, mechanisch | A1 | dk - keine Druckbelastbarkeit | durchgehend Wasser abweisend, WL (P) - langzeitige Wasseraufnahme | einseitig | 5 von 5 | erfüllt | 032 | Glasvlies | zk - keine Anforderung an Zugfestigkeit | 0,03 | 150,00 | 0,03 | 1.030,00 | 1,00 | 123 | 36b | 25 kPa/m² | https://cdn.ais-online.de/m2/61/65361/images/31/48342931px1798x1440.webp https://cdn.ais-online.de/m2/61/65361/images/66/48342466px3983x2655.jpg
powered by Heinze