## SAINT-GOBAIN ISOVER
SAINT-GOBAIN ISOVER
Name | GTIN | HAN | Anwendungsgebiet Wärmedämmstoff | Ausführung | Farbton | Werkstoff | Breite (mm) | Länge (mm) | Stärke (mm) | Brandverhalten | Kaschierung | Risikominimierung BNB 1.1.6 | Status BNB (Bewertungssystem Nachhaltiges Bauen) | Wärmeleitfähigkeitsstufe | Bemessungswert Wärmeleitfähigkeit (W/(m*K)) | längenspezifischer Strömungswiderstand (kPa/m²) | max. Temperaturbeständigkeit Peakbelastung (°C) | Nennwert der Wärmeleitfähigkeit (W/(m*K)) | Spezifische Wärmekapazität c (J/(kg*K)) | Wasserdampfdiffusionswiderstandszahl | QNG Pos. nach Katalog 313 | BNB Pos. nach Katalog 1.1.6 | Bilder
Kontur HBF-034 3200x575x180mm Holzbau-Filz | 4003973254148 | 7824818 | WH | Rolle | beige | Glaswolle | 575,00 | 3.200,00 | 180,00 | A1 | unkaschiert | 5 von 5 | erfüllt | 035 | 0,04 | 10,00 | 150,00 | 0,03 | 1.030,00 | 1,00 | 123 | 36b | https://cdn.ais-online.de/m2/61/65361/images/77/48342977px2626x3296.webp https://cdn.ais-online.de/m2/61/65361/images/28/48342428px500x503.jpg https://cdn.ais-online.de/m2/61/65361/images/23/48342623px2500x1640.jpg
powered by Heinze